## 110_секция 8 труб с фланцем
ООО «Алитер-Акси» |  | Санкт-Петербург, г. Колпино, Ижорский завод, д.43, лит.АЮ Испытательная лаборатория Свидетельство об аккредитации № ИЛ/ЛРИ-01323 Дата регистрации 26.04.2019г.
П Р О Т О К О Л № 55-1/2022тв от 12 июля 2022г.
проведения испытаний твердости металла сварных соединений
по договору: | 758/21 от 28.05.2021г., ООО КИНЕФ, Печь П-103 установки ЛЧ-35/11-1000.
Секция из 8 труб с фланцем, 1 изделие.
№ договора, наименование Заказчика и объекта
по чертежу: | П103-337619.110.00ТБ (П103-337619.110.00)
Изготовитель: |  | ООО "Алитер-Акси"
Место проведения контроля: |  | Санкт-Петербург, г. Колпино, Ижорский завод, д.43, лит.АЮ
Материал и типоразмер элементов: |  | 15Х5М-У+15Х5М-У; L=1979 мм, 446 мм.
Способ сварки: |  | РАД
Сварочные материалы: |  | Проволока EWC CrMo5.
Сведения об используемом оборудовании: |  | Ультразвуковой твердомер "ТКМ-359", зав. №12028, свидетельство о поверке №2160-П18/21 действительно до 15.07.2022г.
Испытания на твердость проведены на сварных соединениях по ГОСТ 18661-73 после термообработки в соответствии с РД 26-02-80-2004.
РЕЗУЛЬТАТЫ
№ сварного соединения | Дата контроля | Длина сварного соединения, мм | Марка стали | Твердость металла по Бринеллю, НВ | Нормативные значения твердости, не больше 270 НВ
1 | 2 | 3 | 4 | 5 | 6
П103-337619.110.00, изделие 1
C11-1-1-33 | 2022-07-08 | 1979 | 15Х5М-У |  | Соответствует
C11-1-1-34 | 2022-07-12 | 1979 | 15Х5М-У |  | Соответствует
У11-1-1-1 | 2022-07-08 | 446 | 15Х5М-У |  | Соответствует
У11-1-1-2 | 2022-07-08 | 446 | 15Х5М-У |  | Соответствует
У11-1-1-3 | 2022-07-08 | 446 | 15Х5М-У |  | Соответствует
У11-1-1-4 | 2022-07-08 | 446 | 15Х5М-У |  | Соответствует
У11-1-1-5 | 2022-07-08 | 446 | 15Х5М-У |  | Соответствует
У11-1-1-6 | 2022-07-08 | 446 | 15Х5М-У |  | Соответствует
У11-1-1-7 | 2022-07-08 | 446 | 15Х5М-У |  | Соответствует
У11-1-1-8 | 2022-07-08 | 446 | 15Х5М-У |  | Соответствует
У11-1-1-9 | 2022-07-12 | 446 | 15Х5М-У |  | Соответствует
У11-1-1-10 | 2022-07-12 | 446 | 15Х5М-У |  | Соответствует
У11-1-1-11 | 2022-07-12 | 446 | 15Х5М-У |  | Соответствует
У11-1-1-12 | 2022-07-12 | 446 | 15Х5М-У |  | Соответствует
У11-1-1-13 | 2022-07-12 | 446 | 15Х5М-У |  | Соответствует
У11-1-1-14 | 2022-07-12 | 446 | 15Х5М-У |  | Соответствует
У11-1-1-15 | 2022-07-12 | 446 | 15Х5М-У |  | Соответствует
У11-1-1-16 | 2022-07-12 | 446 | 15Х5М-У |  | Соответствует
ЗАКЛЮЧЕНИЕ
Результаты испытаний твердости металла сварных соединений удовлетворяют требованиям РД 26-02-80-2004.
Инженер-лаборант ИЛ, II уровень, удостоверение №НОАП-0035-4133 |  |  | ______________ | М.И. Никулин

## 110_секция 8 труб с фл (из2)
ООО «Алитер-Акси» |  | Санкт-Петербург, г. Колпино, Ижорский завод, д.43, лит.АЮ Испытательная лаборатория Свидетельство об аккредитации № ИЛ/ЛРИ-01323 Дата регистрации 26.04.2019г.
П Р О Т О К О Л № 55-2/2022тв от 19 июля 2022г.
проведения испытаний твердости металла сварных соединений
по договору: | 758/21 от 28.05.2021г., ООО КИНЕФ, Печь П-103 установки ЛЧ-35/11-1000.
Секция из 8 труб с фланцем, 3 изделия.
№ договора, наименование Заказчика и объекта
по чертежу: | П103-337619.110.00ТБ (П103-337619.110.00)
Изготовитель: |  | ООО "Алитер-Акси"
Место проведения контроля: |  | Санкт-Петербург, г. Колпино, Ижорский завод, д.43, лит.АЮ
Материал и типоразмер элементов: |  | 15Х5М-У+15Х5М-У; L=1979 мм, 446 мм.
Способ сварки: |  | РАД
Сварочные материалы: |  | Проволока EWC CrMo5.
Сведения об используемом оборудовании: |  | Ультразвуковой твердомер "ТКМ-459", зав. №19245, свидетельство о поверке №568-П08/22 действительно до 02.02.2023г.
Испытания на твердость проведены на сварных соединениях по ГОСТ 18661-73 после термообработки в соответствии с РД 26-02-80-2004.
РЕЗУЛЬТАТЫ
№ сварного соединения | Дата контроля | Длина сварного соединения, мм | Марка стали | Твердость металла по Бринеллю, НВ | Нормативные значения твердости, не больше 270 НВ
1 | 2 | 3 | 4 | 5 | 6
П103-337619.110.00, изделие 2
C11-1-2-33 | 2022-07-14 | 1979 | 15Х5М-У |  | Соответствует
C11-1-2-34 | 2022-07-19 | 1979 | 15Х5М-У |  | Соответствует
У11-1-2-1 | 2022-07-14 | 446 | 15Х5М-У |  | Соответствует
У11-1-2-2 | 2022-07-14 | 446 | 15Х5М-У |  | Соответствует
У11-1-2-3 | 2022-07-14 | 446 | 15Х5М-У |  | Соответствует
У11-1-2-4 | 2022-07-14 | 446 | 15Х5М-У |  | Соответствует
У11-1-2-5 | 2022-07-14 | 446 | 15Х5М-У |  | Соответствует
У11-1-2-6 | 2022-07-14 | 446 | 15Х5М-У |  | Соответствует
У11-1-2-7 | 2022-07-14 | 446 | 15Х5М-У |  | Соответствует
У11-1-2-8 | 2022-07-14 | 446 | 15Х5М-У |  | Соответствует
У11-1-2-9 | 2022-07-19 | 446 | 15Х5М-У |  | Соответствует
У11-1-2-10 | 2022-07-19 | 446 | 15Х5М-У |  | Соответствует
У11-1-2-11 | 2022-07-19 | 446 | 15Х5М-У |  | Соответствует
У11-1-2-12 | 2022-07-19 | 446 | 15Х5М-У |  | Соответствует
У11-1-2-13 | 2022-07-19 | 446 | 15Х5М-У |  | Соответствует
У11-1-2-14 | 2022-07-19 | 446 | 15Х5М-У |  | Соответствует
У11-1-2-15 | 2022-07-19 | 446 | 15Х5М-У |  | Соответствует
У11-1-2-16 | 2022-07-19 | 446 | 15Х5М-У |  | Соответствует
ЗАКЛЮЧЕНИЕ
Результаты испытаний твердости металла сварных соединений удовлетворяют требованиям РД 26-02-80-2004.
Инженер-лаборант ИЛ, II уровень, удостоверение №НОАП-0035-4133 |  |  | ______________ | М.И. Никулин

## 110_секция 8 труб с фл (из3)
ООО «Алитер-Акси» |  | Санкт-Петербург, г. Колпино, Ижорский завод, д.43, лит.АЮ Испытательная лаборатория Свидетельство об аккредитации № ИЛ/ЛРИ-01323 Дата регистрации 26.04.2019г.
П Р О Т О К О Л № 55-3/2022тв от 29 июля 2022г.
проведения испытаний твердости металла сварных соединений
по договору: | 758/21 от 28.05.2021г., ООО КИНЕФ, Печь П-103 установки ЛЧ-35/11-1000.
Секция из 8 труб с фланцем.
№ договора, наименование Заказчика и объекта
по чертежу: | П103-337619.110.00ТБ (П103-337619.110.00-01)
Изготовитель: |  | ООО "Алитер-Акси"
Место проведения контроля: |  | Санкт-Петербург, г. Колпино, Ижорский завод, д.43, лит.АЮ
Материал и типоразмер элементов: |  | 15Х5М-У+15Х5М-У; L=1979 мм, 446 мм.
Способ сварки: |  | РАД
Сварочные материалы: |  | Проволока EWC CrMo5.
Сведения об используемом оборудовании: |  | Ультразвуковой твердомер "ТКМ-459", зав. №19245, свидетельство о поверке №568-П08/22 действительно до 02.02.2023г.
Испытания на твердость проведены на сварных соединениях по ГОСТ 18661-73 после термообработки в соответствии с РД 26-02-80-2004.
РЕЗУЛЬТАТЫ
№ сварного соединения | Дата контроля | Длина сварного соединения, мм | Марка стали | Твердость металла по Бринеллю, НВ | Нормативные значения твердости, не больше 270 НВ
1 | 2 | 3 | 4 | 5 | 6
П103-337619.110.00-01
C11-2-1-33 | 2022-07-27 | 1979 | 15Х5М-У |  | Соответствует
C11-2-1-34 | 2022-07-29 | 1979 | 15Х5М-У |  | Соответствует
У11-2-1-1 | 2022-07-27 | 446 | 15Х5М-У |  | Соответствует
У11-2-1-2 | 2022-07-27 | 446 | 15Х5М-У |  | Соответствует
У11-2-1-3 | 2022-07-27 | 446 | 15Х5М-У |  | Соответствует
У11-2-1-4 | 2022-07-27 | 446 | 15Х5М-У |  | Соответствует
У11-2-1-5 | 2022-07-27 | 446 | 15Х5М-У |  | Соответствует
У11-2-1-6 | 2022-07-27 | 446 | 15Х5М-У |  | Соответствует
У11-2-1-7 | 2022-07-27 | 446 | 15Х5М-У |  | Соответствует
У11-2-1-8 | 2022-07-27 | 446 | 15Х5М-У |  | Соответствует
У11-2-1-9 | 2022-07-29 | 446 | 15Х5М-У |  | Соответствует
У11-2-1-10 | 2022-07-29 | 446 | 15Х5М-У |  | Соответствует
У11-2-1-11 | 2022-07-29 | 446 | 15Х5М-У |  | Соответствует
У11-2-1-12 | 2022-07-29 | 446 | 15Х5М-У |  | Соответствует
У11-2-1-13 | 2022-07-29 | 446 | 15Х5М-У |  | Соответствует
У11-2-1-14 | 2022-07-29 | 446 | 15Х5М-У |  | Соответствует
У11-2-1-15 | 2022-07-29 | 446 | 15Х5М-У |  | Соответствует
У11-2-1-16 | 2022-07-29 | 446 | 15Х5М-У |  | Соответствует
ЗАКЛЮЧЕНИЕ
Результаты испытаний твердости металла сварных соединений удовлетворяют требованиям РД 26-02-80-2004.
Инженер-лаборант ИЛ, II уровень, удостоверение №НОАП-0035-4133 |  |  | ______________ | М.И. Никулин

## 110_секция 8 труб с фланцем (2)
ООО «Алитер-Акси» |  | Санкт-Петербург, г. Колпино, Ижорский завод, д.43, лит.АЮ Испытательная лаборатория Свидетельство об аккредитации № ИЛ/ЛРИ-01323 Дата регистрации 26.04.2019г.
П Р О Т О К О Л № 55-4/2022тв от 20 июля 2022г.
проведения испытаний твердости металла сварных соединений
по договору: | 758/21 от 28.05.2021г., ООО КИНЕФ, Печь П-103 установки ЛЧ-35/11-1000.
Секция из 8 труб с фланцем, 1 изделие.
№ договора, наименование Заказчика и объекта
по чертежу: | П103-337619.110.00ТБ (П103-337619.110.00)
Изготовитель: |  | ООО "Алитер-Акси"
Место проведения контроля: |  | Санкт-Петербург, г. Колпино, Ижорский завод, д.43, лит.АЮ
Материал и типоразмер элементов: |  | 15Х5М-У+10Х2М1, 10Х2М1+10Х2М1, 20Х23Н13+10Х2М1; L=339 мм, 184 мм.
Способ сварки: |  | РАД
Сварочные материалы: |  | Проволока OK Tigrod 13.22
Сведения об используемом оборудовании: |  | Ультразвуковой твердомер "ТКМ-459", зав. №19245, свидетельство о поверке №568-П08/22 действительно до 02.02.2023г.
Испытания на твердость проведены на сварных соединениях по ГОСТ 18661-73 после термообработки в соответствии с РД 26-02-80-2004.
РЕЗУЛЬТАТЫ
№ сварного соединения | Дата контроля | Длина сварного соединения, мм | Марка стали | Твердость металла по Бринеллю, НВ | Нормативные значения твердости, не больше 240 НВ
1 | 2 | 3 | 4 | 5 | 6
П103-337619.110.00, изделие 1
C11-1-1-1 | 2022-07-19 | 339 | 15Х5М-У+10Х2М1 |  | Соответствует
C11-1-1-2 | 2022-07-19 | 339 | 15Х5М-У+10Х2М1 |  | Соответствует
C11-1-1-3 | 2022-07-19 | 339 | 15Х5М-У+10Х2М1 |  | Соответствует
C11-1-1-4 | 2022-07-19 | 339 | 15Х5М-У+10Х2М1 |  | Соответствует
C11-1-1-5 | 2022-07-19 | 339 | 15Х5М-У+10Х2М1 |  | Соответствует
C11-1-1-6 | 2022-07-19 | 339 | 15Х5М-У+10Х2М1 |  | Соответствует
C11-1-1-7 | 2022-07-19 | 339 | 15Х5М-У+10Х2М1 |  | Соответствует
C11-1-1-8 | 2022-07-19 | 339 | 15Х5М-У+10Х2М1 |  | Соответствует
C11-1-1-9 | 2022-07-19 | 339 | 15Х5М-У+10Х2М1 |  | Соответствует
C11-1-1-10 | 2022-07-19 | 339 | 15Х5М-У+10Х2М1 |  | Соответствует
C11-1-1-11 | 2022-07-19 | 339 | 15Х5М-У+10Х2М1 |  | Соответствует
C11-1-1-12 | 2022-07-19 | 339 | 15Х5М-У+10Х2М1 |  | Соответствует
C11-1-1-13 | 2022-07-19 | 339 | 15Х5М-У+10Х2М1 |  | Соответствует
C11-1-1-14 | 2022-07-19 | 339 | 15Х5М-У+10Х2М1 |  | Соответствует
C11-1-1-15 | 2022-07-19 | 339 | 15Х5М-У+10Х2М1 |  | Соответствует
C11-1-1-16 | 2022-07-19 | 339 | 15Х5М-У+10Х2М1 |  | Соответствует
C11-1-1-17 | 2022-07-13 | 339 | 10Х2М1+10Х2М1 |  | Соответствует
C11-1-1-18 | 2022-07-14 | 339 | 10Х2М1+10Х2М1 |  | Соответствует
C11-1-1-19 | 2022-07-15 | 339 | 10Х2М1+10Х2М1 |  | Соответствует
C11-1-1-20 | 2022-07-15 | 339 | 10Х2М1+10Х2М1 |  | Соответствует
C11-1-1-21 | 2022-07-15 | 339 | 10Х2М1+10Х2М1 |  | Соответствует
C11-1-1-22 | 2022-07-14 | 339 | 10Х2М1+10Х2М1 |  | Соответствует
C11-1-1-23 | 2022-07-14 | 339 | 10Х2М1+10Х2М1 |  | Соответствует
C11-1-1-24 | 2022-07-13 | 339 | 10Х2М1+10Х2М1 |  | Соответствует
C11-1-1-25 | 2022-07-13 | 339 | 10Х2М1+10Х2М1 |  | Соответствует
C11-1-1-26 | 2022-07-14 | 339 | 10Х2М1+10Х2М1 |  | Соответствует
C11-1-1-27 | 2022-07-14 | 339 | 10Х2М1+10Х2М1 |  | Соответствует
№ сварного соединения | Дата контроля | Длина сварного соединения, мм | Марка стали | Твердость металла по Бринеллю, НВ | Нормативные значения твердости, не больше 240 НВ
1 | 2 | 3 | 4 | 5 | 6
C11-1-1-28 | 2022-07-15 | 339 | 10Х2М1+10Х2М1 |  | Соответствует
C11-1-1-29 | 2022-07-15 | 339 | 10Х2М1+10Х2М1 |  | Соответствует
C11-1-1-30 | 2022-07-15 | 339 | 10Х2М1+10Х2М1 |  | Соответствует
C11-1-1-31 | 2022-07-14 | 339 | 10Х2М1+10Х2М1 |  | Соответствует
C11-1-1-32 | 2022-07-13 | 339 | 10Х2М1+10Х2М1 |  | Соответствует
Н11-1-1-1 | 2022-07-20 | 184 | 20Х23Н13+10Х2М1 |  | Соответствует
Н11-1-1-2 | 2022-07-20 | 184 | 20Х23Н13+10Х2М1 |  | Соответствует
Н11-1-1-3 | 2022-07-20 | 184 | 20Х23Н13+10Х2М1 |  | Соответствует
Н11-1-1-4 | 2022-07-20 | 184 | 20Х23Н13+10Х2М1 |  | Соответствует
Н11-1-1-5 | 2022-07-20 | 184 | 20Х23Н13+10Х2М1 |  | Соответствует
Н11-1-1-6 | 2022-07-20 | 184 | 20Х23Н13+10Х2М1 |  | Соответствует
Н11-1-1-7 | 2022-07-20 | 184 | 20Х23Н13+10Х2М1 |  | Соответствует
Н11-1-1-8 | 2022-07-20 | 184 | 20Х23Н13+10Х2М1 |  | Соответствует
ЗАКЛЮЧЕНИЕ
Результаты испытаний твердости металла сварных соединений удовлетворяют требованиям РД 26-02-80-2004.
Инженер-лаборант ИЛ, II уровень, удостоверение №НОАП-0035-4133 |  |  | ______________ | М.И. Никулин

## 110_секция 8 труб с фланцем (4)
ООО «Алитер-Акси» |  | Санкт-Петербург, г. Колпино, Ижорский завод, д.43, лит.АЮ Испытательная лаборатория Свидетельство об аккредитации № ИЛ/ЛРИ-01323 Дата регистрации 26.04.2019г.
П Р О Т О К О Л № 55-5/2022тв от 28 июля 2022г.
проведения испытаний твердости металла сварных соединений
по договору: | 758/21 от 28.05.2021г., ООО КИНЕФ, Печь П-103 установки ЛЧ-35/11-1000.
Секция из 8 труб с фланцем, 2 изделие.
№ договора, наименование Заказчика и объекта
по чертежу: | П103-337619.110.00ТБ (П103-337619.110.00)
Изготовитель: |  | ООО "Алитер-Акси"
Место проведения контроля: |  | Санкт-Петербург, г. Колпино, Ижорский завод, д.43, лит.АЮ
Материал и типоразмер элементов: |  | 15Х5М-У+10Х2М1, 10Х2М1+10Х2М1, 20Х23Н13+10Х2М1; L=339 мм, 184 мм.
Способ сварки: |  | РАД
Сварочные материалы: |  | Проволока OK Tigrod 13.22
Сведения об используемом оборудовании: |  | Ультразвуковой твердомер "ТКМ-459", зав. №19245, свидетельство о поверке №568-П08/22 действительно до 02.02.2023г.
Испытания на твердость проведены на сварных соединениях по ГОСТ 18661-73 после термообработки в соответствии с РД 26-02-80-2004.
РЕЗУЛЬТАТЫ
№ сварного соединения | Дата контроля | Длина сварного соединения, мм | Марка стали | Твердость металла по Бринеллю, НВ | Нормативные значения твердости, не больше 240 НВ
1 | 2 | 3 | 4 | 5 | 6
П103-337619.110.00, изделие 2
C11-1-2-1 | 2022-07-27 | 339 | 15Х5М-У+10Х2М1 |  | Соответствует
C11-1-2-2 | 2022-07-27 | 339 | 15Х5М-У+10Х2М1 |  | Соответствует
C11-1-2-3 | 2022-07-27 | 339 | 15Х5М-У+10Х2М1 |  | Соответствует
C11-1-2-4 | 2022-07-27 | 339 | 15Х5М-У+10Х2М1 |  | Соответствует
C11-1-2-5 | 2022-07-27 | 339 | 15Х5М-У+10Х2М1 |  | Соответствует
C11-1-2-6 | 2022-07-27 | 339 | 15Х5М-У+10Х2М1 |  | Соответствует
C11-1-2-7 | 2022-07-27 | 339 | 15Х5М-У+10Х2М1 |  | Соответствует
C11-1-2-8 | 2022-07-27 | 339 | 15Х5М-У+10Х2М1 |  | Соответствует
C11-1-2-9 | 2022-07-27 | 339 | 15Х5М-У+10Х2М1 |  | Соответствует
C11-1-2-10 | 2022-07-27 | 339 | 15Х5М-У+10Х2М1 |  | Соответствует
C11-1-2-11 | 2022-07-27 | 339 | 15Х5М-У+10Х2М1 |  | Соответствует
C11-1-2-12 | 2022-07-27 | 339 | 15Х5М-У+10Х2М1 |  | Соответствует
C11-1-2-13 | 2022-07-27 | 339 | 15Х5М-У+10Х2М1 |  | Соответствует
C11-1-2-14 | 2022-07-27 | 339 | 15Х5М-У+10Х2М1 |  | Соответствует
C11-1-2-15 | 2022-07-27 | 339 | 15Х5М-У+10Х2М1 |  | Соответствует
C11-1-2-16 | 2022-07-27 | 339 | 15Х5М-У+10Х2М1 |  | Соответствует
C11-1-2-17 | 2022-07-26 | 339 | 10Х2М1+10Х2М1 |  | Соответствует
C11-1-2-18 | 2022-07-26 | 339 | 10Х2М1+10Х2М1 |  | Соответствует
C11-1-2-19 | 2022-07-25 | 339 | 10Х2М1+10Х2М1 |  | Соответствует
C11-1-2-20 | 2022-07-25 | 339 | 10Х2М1+10Х2М1 |  | Соответствует
C11-1-2-21 | 2022-07-25 | 339 | 10Х2М1+10Х2М1 |  | Соответствует
C11-1-2-22 | 2022-07-25 | 339 | 10Х2М1+10Х2М1 |  | Соответствует
C11-1-2-23 | 2022-07-22 | 339 | 10Х2М1+10Х2М1 |  | Соответствует
C11-1-2-24 | 2022-07-22 | 339 | 10Х2М1+10Х2М1 |  | Соответствует
C11-1-2-25 | 2022-07-22 | 339 | 10Х2М1+10Х2М1 |  | Соответствует
C11-1-2-26 | 2022-07-22 | 339 | 10Х2М1+10Х2М1 |  | Соответствует
C11-1-2-27 | 2022-07-25 | 339 | 10Х2М1+10Х2М1 |  | Соответствует
№ сварного соединения | Дата контроля | Длина сварного соединения, мм | Марка стали | Твердость металла по Бринеллю, НВ | Нормативные значения твердости, не больше 240 НВ
1 | 2 | 3 | 4 | 5 | 6
C11-1-2-28 | 2022-07-25 | 339 | 10Х2М1+10Х2М1 |  | Соответствует
C11-1-2-29 | 2022-07-25 | 339 | 10Х2М1+10Х2М1 |  | Соответствует
C11-1-2-30 | 2022-07-25 | 339 | 10Х2М1+10Х2М1 |  | Соответствует
C11-1-2-31 | 2022-07-26 | 339 | 10Х2М1+10Х2М1 |  | Соответствует
C11-1-2-32 | 2022-07-26 | 339 | 10Х2М1+10Х2М1 |  | Соответствует
Н11-1-2-1 | 2022-07-28 | 184 | 20Х23Н13+10Х2М1 |  | Соответствует
Н11-1-2-2 | 2022-07-28 | 184 | 20Х23Н13+10Х2М1 |  | Соответствует
Н11-1-2-3 | 2022-07-28 | 184 | 20Х23Н13+10Х2М1 |  | Соответствует
Н11-1-2-4 | 2022-07-28 | 184 | 20Х23Н13+10Х2М1 |  | Соответствует
Н11-1-2-5 | 2022-07-28 | 184 | 20Х23Н13+10Х2М1 |  | Соответствует
Н11-1-2-6 | 2022-07-28 | 184 | 20Х23Н13+10Х2М1 |  | Соответствует
Н11-1-2-7 | 2022-07-28 | 184 | 20Х23Н13+10Х2М1 |  | Соответствует
Н11-1-2-8 | 2022-07-28 | 184 | 20Х23Н13+10Х2М1 |  | Соответствует
ЗАКЛЮЧЕНИЕ
Результаты испытаний твердости металла сварных соединений удовлетворяют требованиям РД 26-02-80-2004.
Инженер-лаборант ИЛ, II уровень, удостоверение №НОАП-0035-4133 |  |  | ______________ | М.И. Никулин

## 110_секция 8 труб с фланцем (3)
ООО «Алитер-Акси» |  | Санкт-Петербург, г. Колпино, Ижорский завод, д.43, лит.АЮ Испытательная лаборатория Свидетельство об аккредитации № ИЛ/ЛРИ-01323 Дата регистрации 26.04.2019г.
П Р О Т О К О Л № 55-6/2022тв от 03 августа 2022г.
проведения испытаний твердости металла сварных соединений
по договору: | 758/21 от 28.05.2021г., ООО КИНЕФ, Печь П-103 установки ЛЧ-35/11-1000.
Секция из 8 труб с фланцем.
№ договора, наименование Заказчика и объекта
по чертежу: | П103-337619.110.00ТБ (П103-337619.110.00-01)
Изготовитель: |  | ООО "Алитер-Акси"
Место проведения контроля: |  | Санкт-Петербург, г. Колпино, Ижорский завод, д.43, лит.АЮ
Материал и типоразмер элементов: |  | 15Х5М-У+10Х2М1, 10Х2М1+10Х2М1, 20Х23Н13+10Х2М1; L=339 мм, 184 мм.
Способ сварки: |  | РАД
Сварочные материалы: |  | Проволока OK Tigrod 13.22
Сведения об используемом оборудовании: |  | Ультразвуковой твердомер "ТКМ-459", зав. №19245, свидетельство о поверке №568-П08/22 действительно до 02.02.2023г.
Испытания на твердость проведены на сварных соединениях по ГОСТ 18661-73 после термообработки в соответствии с РД 26-02-80-2004.
РЕЗУЛЬТАТЫ
№ сварного соединения | Дата контроля | Длина сварного соединения, мм | Марка стали | Твердость металла по Бринеллю, НВ | Нормативные значения твердости, не больше 240 НВ
1 | 2 | 3 | 4 | 5 | 6
C11-2-1-1 | 2022-08-03 | 339 | 15Х5М-У+10Х2М1 |  | Соответствует
C11-2-1-2 | 2022-08-03 | 339 | 15Х5М-У+10Х2М1 |  | Соответствует
C11-2-1-3 | 2022-08-03 | 339 | 15Х5М-У+10Х2М1 |  | Соответствует
C11-2-1-4 | 2022-08-03 | 339 | 15Х5М-У+10Х2М1 |  | Соответствует
C11-2-1-5 | 2022-08-03 | 339 | 15Х5М-У+10Х2М1 |  | Соответствует
C11-2-1-6 | 2022-08-03 | 339 | 15Х5М-У+10Х2М1 |  | Соответствует
C11-2-1-7 | 2022-08-03 | 339 | 15Х5М-У+10Х2М1 |  | Соответствует
C11-2-1-8 | 2022-08-03 | 339 | 15Х5М-У+10Х2М1 |  | Соответствует
C11-2-1-9 | 2022-08-03 | 339 | 15Х5М-У+10Х2М1 |  | Соответствует
C11-2-1-10 | 2022-08-03 | 339 | 15Х5М-У+10Х2М1 |  | Соответствует
C11-2-1-11 | 2022-08-03 | 339 | 15Х5М-У+10Х2М1 |  | Соответствует
C11-2-1-12 | 2022-08-03 | 339 | 15Х5М-У+10Х2М1 |  | Соответствует
C11-2-1-13 | 2022-08-03 | 339 | 15Х5М-У+10Х2М1 |  | Соответствует
C11-2-1-14 | 2022-08-03 | 339 | 15Х5М-У+10Х2М1 |  | Соответствует
C11-2-1-15 | 2022-08-03 | 339 | 15Х5М-У+10Х2М1 |  | Соответствует
C11-2-1-16 | 2022-08-03 | 339 | 15Х5М-У+10Х2М1 |  | Соответствует
C11-2-1-17 | 2022-08-03 | 339 | 15Х5М-У+10Х2М1 |  | Соответствует
C11-2-1-18 | 2022-08-03 | 339 | 15Х5М-У+10Х2М1 |  | Соответствует
C11-2-1-19 | 2022-07-28 | 339 | 15Х5М-У+10Х2М1 |  | Соответствует
C11-2-1-20 | 2022-07-28 | 339 | 15Х5М-У+10Х2М1 |  | Соответствует
C11-2-1-21 | 2022-07-27 | 339 | 15Х5М-У+10Х2М1 |  | Соответствует
C11-2-1-22 | 2022-07-27 | 339 | 15Х5М-У+10Х2М1 |  | Соответствует
C11-2-1-23 | 2022-07-29 | 339 | 15Х5М-У+10Х2М1 |  | Соответствует
C11-2-1-24 | 2022-07-29 | 339 | 15Х5М-У+10Х2М1 |  | Соответствует
C11-2-1-25 | 2022-07-29 | 339 | 15Х5М-У+10Х2М1 |  | Соответствует
C11-2-1-26 | 2022-07-29 | 339 | 15Х5М-У+10Х2М1 |  | Соответствует
C11-2-1-27 | 2022-07-27 | 339 | 15Х5М-У+10Х2М1 |  | Соответствует
№ сварного соединения | Дата контроля | Длина сварного соединения, мм | Марка стали | Твердость металла по Бринеллю, НВ | Нормативные значения твердости, не больше 240 НВ
1 | 2 | 3 | 4 | 5 | 6
C11-2-1-28 | 2022-07-27 | 339 | 15Х5М-У+10Х2М1 |  | Соответствует
C11-2-1-29 | 2022-07-28 | 339 | 10Х2М1+10Х2М1 |  | Соответствует
C11-2-1-30 | 2022-07-28 | 339 | 10Х2М1+10Х2М1 |  | Соответствует
C11-2-1-31 | 2022-08-03 | 339 | 10Х2М1+10Х2М1 |  | Соответствует
C11-2-1-32 | 2022-08-03 | 339 | 10Х2М1+10Х2М1 |  | Соответствует
Н11-2-1-1 | 2022-08-03 | 184 | 20Х23Н13+10Х2М1 |  | Соответствует
Н11-2-1-2 | 2022-08-03 | 184 | 20Х23Н13+10Х2М1 |  | Соответствует
Н11-2-1-3 | 2022-08-03 | 184 | 20Х23Н13+10Х2М1 |  | Соответствует
Н11-2-1-4 | 2022-08-03 | 184 | 20Х23Н13+10Х2М1 |  | Соответствует
Н11-2-1-5 | 2022-08-03 | 184 | 20Х23Н13+10Х2М1 |  | Соответствует
Н11-2-1-6 | 2022-08-03 | 184 | 20Х23Н13+10Х2М1 |  | Соответствует
Н11-2-1-7 | 2022-08-03 | 184 | 20Х23Н13+10Х2М1 |  | Соответствует
Н11-2-1-8 | 2022-08-03 | 184 | 20Х23Н13+10Х2М1 |  | Соответствует
ЗАКЛЮЧЕНИЕ
Результаты испытаний твердости металла сварных соединений удовлетворяют требованиям РД 26-02-80-2004.
Инженер-лаборант ИЛ, II уровень, удостоверение №НОАП-0035-4133 |  |  | ______________ | М.И. Никулин

## 120_секция 16 труб (1)
ООО «Алитер-Акси» |  | Санкт-Петербург, г. Колпино, Ижорский завод, д.43, лит.АЮ Испытательная лаборатория Свидетельство об аккредитации № ИЛ/ЛРИ-01323 Дата регистрации 26.04.2019г.
П Р О Т О К О Л № 57-1/2022тв от 15 июня 2022г.
проведения испытаний твердости металла сварных соединений
по договору: | 758/21 от 28.05.2021г., ООО КИНЕФ, Печь П-103 установки ЛЧ-35/11-1000.
Секция из 16 труб, 1 изделие.
№ договора, наименование Заказчика и объекта
по чертежу: | П103-337619.120.00ТБ (П103-337619.120.00)
Изготовитель: |  | ООО "Алитер-Акси"
Место проведения контроля: |  | Санкт-Петербург, г. Колпино, Ижорский завод, д.43, лит.АЮ
Материал и типоразмер элементов: |  | 15Х5М-У+10Х2М1; 10Х2М1; L=339 мм, 184 мм.
Способ сварки: |  | РАД
Сварочные материалы: |  | Проволока OK Tigrod 13.22
Сведения об используемом оборудовании: |  | Ультразвуковой твердомер "ТКМ-359", зав. №12028, свидетельство о поверке №2160-П18/21 действительно до 15.07.2022г.
Испытания на твердость проведены на сварных соединениях по ГОСТ 18661-73 после термообработки в соответствии с РД 26-02-80-2004.
РЕЗУЛЬТАТЫ
№ сварного соединения | Дата контроля | Длина сварного соединения, мм | Марка стали | Твердость металла по Бринеллю, НВ | Нормативные значения твердости, не больше 240 НВ
1 | 2 | 3 | 4 | 5 | 6
П103-337619.120.00, изделие 1
C12-1-1-1 | 2022-06-13 | 339 | 15Х5М-У+10Х2М1 |  | Соответствует
C12-1-1-2 | 2022-06-14 | 339 | 15Х5М-У+10Х2М1 |  | Соответствует
C12-1-1-3 | 2022-06-14 | 339 | 15Х5М-У+10Х2М1 |  | Соответствует
C12-1-1-4 | 2022-06-14 | 339 | 15Х5М-У+10Х2М1 |  | Соответствует
C12-1-1-5 | 2022-06-14 | 339 | 15Х5М-У+10Х2М1 |  | Соответствует
C12-1-1-6 | 2022-06-14 | 339 | 15Х5М-У+10Х2М1 |  | Соответствует
C12-1-1-7 | 2022-06-14 | 339 | 15Х5М-У+10Х2М1 |  | Соответствует
C12-1-1-8 | 2022-06-14 | 339 | 15Х5М-У+10Х2М1 |  | Соответствует
C12-1-1-9 | 2022-06-14 | 339 | 15Х5М-У+10Х2М1 |  | Соответствует
C12-1-1-10 | 2022-06-14 | 339 | 15Х5М-У+10Х2М1 |  | Соответствует
C12-1-1-11 | 2022-06-14 | 339 | 15Х5М-У+10Х2М1 |  | Соответствует
C12-1-1-12 | 2022-06-14 | 339 | 15Х5М-У+10Х2М1 |  | Соответствует
C12-1-1-13 | 2022-06-14 | 339 | 15Х5М-У+10Х2М1 |  | Соответствует
C12-1-1-14 | 2022-06-14 | 339 | 15Х5М-У+10Х2М1 |  | Соответствует
C12-1-1-15 | 2022-06-14 | 339 | 15Х5М-У+10Х2М1 |  | Соответствует
C12-1-1-16 | 2022-06-14 | 339 | 15Х5М-У+10Х2М1 |  | Соответствует
C12-1-1-17 | 2022-06-14 | 339 | 15Х5М-У+10Х2М1 |  | Соответствует
C12-1-1-18 | 2022-06-14 | 339 | 15Х5М-У+10Х2М1 |  | Соответствует
C12-1-1-19 | 2022-06-14 | 339 | 15Х5М-У+10Х2М1 |  | Соответствует
C12-1-1-20 | 2022-06-14 | 339 | 15Х5М-У+10Х2М1 |  | Соответствует
C12-1-1-21 | 2022-06-14 | 339 | 15Х5М-У+10Х2М1 |  | Соответствует
C12-1-1-22 | 2022-06-14 | 339 | 15Х5М-У+10Х2М1 |  | Соответствует
C12-1-1-23 | 2022-06-14 | 339 | 15Х5М-У+10Х2М1 |  | Соответствует
C12-1-1-24 | 2022-06-14 | 339 | 15Х5М-У+10Х2М1 |  | Соответствует
C12-1-1-25 | 2022-06-14 | 339 | 15Х5М-У+10Х2М1 |  | Соответствует
C12-1-1-26 | 2022-06-14 | 339 | 15Х5М-У+10Х2М1 |  | Соответствует
C12-1-1-27 | 2022-06-14 | 339 | 15Х5М-У+10Х2М1 |  | Соответствует
№ сварного соединения | Дата контроля | Длина сварного соединения, мм | Марка стали | Твердость металла по Бринеллю, НВ | Нормативные значения твердости, не больше 240 НВ
1 | 2 | 3 | 4 | 5 | 6
C12-1-1-28 | 2022-06-14 | 339 | 15Х5М-У+10Х2М1 |  | Соответствует
C12-1-1-29 | 2022-06-14 | 339 | 15Х5М-У+10Х2М1 |  | Соответствует
C12-1-1-30 | 2022-06-14 | 339 | 15Х5М-У+10Х2М1 |  | Соответствует
C12-1-1-31 | 2022-06-14 | 339 | 15Х5М-У+10Х2М1 |  | Соответствует
C12-1-1-32 | 2022-06-14 | 339 | 15Х5М-У+10Х2М1 |  | Соответствует
C12-1-1-33 | 2022-02-02 | 339 | 10Х2М1 |  | Соответствует
C12-1-1-34 | 2022-02-02 | 339 | 10Х2М1 |  | Соответствует
C12-1-1-35 | 2022-02-02 | 339 | 10Х2М1 |  | Соответствует
C12-1-1-36 | 2022-02-01 | 339 | 10Х2М1 |  | Соответствует
C12-1-1-37 | 2022-02-02 | 339 | 10Х2М1 |  | Соответствует
C12-1-1-38 | 2022-02-01 | 339 | 10Х2М1 |  | Соответствует
C12-1-1-39 | 2022-02-01 | 339 | 10Х2М1 |  | Соответствует
C12-1-1-40 | 2022-02-01 | 339 | 10Х2М1 |  | Соответствует
C12-1-1-41 | 2022-02-01 | 339 | 10Х2М1 |  | Соответствует
C12-1-1-42 | 2022-02-01 | 339 | 10Х2М1 |  | Соответствует
C12-1-1-43 | 2022-01-27 | 339 | 10Х2М1 |  | Соответствует
C12-1-1-44 | 2022-02-01 | 339 | 10Х2М1 |  | Соответствует
C12-1-1-45 | 2022-01-27 | 339 | 10Х2М1 |  | Соответствует
C12-1-1-46 | 2022-01-27 | 339 | 10Х2М1 |  | Соответствует
C12-1-1-47 | 2022-01-27 | 339 | 10Х2М1 |  | Соответствует
C12-1-1-48 | 2022-01-27 | 339 | 10Х2М1 |  | Соответствует
C12-1-1-49 | 2022-01-27 | 339 | 10Х2М1 |  | Соответствует
C12-1-1-50 | 2022-01-27 | 339 | 10Х2М1 |  | Соответствует
C12-1-1-51 | 2022-01-27 | 339 | 10Х2М1 |  | Соответствует
C12-1-1-52 | 2022-01-27 | 339 | 10Х2М1 |  | Соответствует
C12-1-1-53 | 2022-02-01 | 339 | 10Х2М1 |  | Соответствует
C12-1-1-54 | 2022-01-27 | 339 | 10Х2М1 |  | Соответствует
C12-1-1-55 | 2022-02-01 | 339 | 10Х2М1 |  | Соответствует
C12-1-1-56 | 2022-02-01 | 339 | 10Х2М1 |  | Соответствует
C12-1-1-57 | 2022-02-01 | 339 | 10Х2М1 |  | Соответствует
C12-1-1-58 | 2022-02-01 | 339 | 10Х2М1 |  | Соответствует
C12-1-1-59 | 2022-02-01 | 339 | 10Х2М1 |  | Соответствует
C12-1-1-60 | 2022-02-02 | 339 | 10Х2М1 |  | Соответствует
C12-1-1-61 | 2022-02-01 | 339 | 10Х2М1 |  | Соответствует
C12-1-1-62 | 2022-02-02 | 339 | 10Х2М1 |  | Соответствует
C12-1-1-63 | 2022-02-02 | 339 | 10Х2М1 |  | Соответствует
C12-1-1-64 | 2022-02-02 | 339 | 10Х2М1 |  | Соответствует
Н12-1-1-1 | 2022-06-15 | 184 | 10Х2М1 |  | Соответствует
Н12-1-1-2 | 2022-06-15 | 184 | 10Х2М1 |  | Соответствует
Н12-1-1-3 | 2022-06-15 | 184 | 10Х2М1 |  | Соответствует
Н12-1-1-4 | 2022-06-15 | 184 | 10Х2М1 |  | Соответствует
Н12-1-1-5 | 2022-06-15 | 184 | 10Х2М1 |  | Соответствует
Н12-1-1-6 | 2022-06-15 | 184 | 10Х2М1 |  | Соответствует
Н12-1-1-7 | 2022-06-15 | 184 | 10Х2М1 |  | Соответствует
Н12-1-1-8 | 2022-06-15 | 184 | 10Х2М1 |  | Соответствует
Н12-1-1-9 | 2022-06-15 | 184 | 10Х2М1 |  | Соответствует
Н12-1-1-10 | 2022-06-15 | 184 | 10Х2М1 |  | Соответствует
Н12-1-1-11 | 2022-06-15 | 184 | 10Х2М1 |  | Соответствует
Н12-1-1-12 | 2022-06-15 | 184 | 10Х2М1 |  | Соответствует
Н12-1-1-13 | 2022-06-15 | 184 | 10Х2М1 |  | Соответствует
Н12-1-1-14 | 2022-06-15 | 184 | 10Х2М1 |  | Соответствует
Н12-1-1-15 | 2022-06-15 | 184 | 10Х2М1 |  | Соответствует
Н12-1-1-16 | 2022-06-15 | 184 | 10Х2М1 |  | Соответствует
ЗАКЛЮЧЕНИЕ
Результаты испытаний твердости металла сварных соединений удовлетворяют требованиям РД 26-02-80-2004.
Инженер-лаборант ИЛ, II уровень, удостоверение №НОАП-0035-4133 |  |  | ______________ | М.И. Никулин

## 120_секция 16 труб
ООО «Алитер-Акси» |  | Санкт-Петербург, г. Колпино, Ижорский завод, д.43, лит.АЮ Испытательная лаборатория Свидетельство об аккредитации № ИЛ/ЛРИ-01323 Дата регистрации 26.04.2019г.
П Р О Т О К О Л № 57-2/2022тв от 06 июня 2022г.
проведения испытаний твердости металла сварных соединений
по договору: | 758/21 от 28.05.2021г., ООО КИНЕФ, Печь П-103 установки ЛЧ-35/11-1000.
Секция из 16 труб, 1 изделие.
№ договора, наименование Заказчика и объекта
по чертежу: | П103-337619.120.00ТБ (П103-337619.120.00)
Изготовитель: |  | ООО "Алитер-Акси"
Место проведения контроля: |  | Санкт-Петербург, г. Колпино, Ижорский завод, д.43, лит.АЮ
Материал и типоразмер элементов: |  | 15Х5М-У; L= 446 мм.
Способ сварки: |  | РАД
Сварочные материалы: |  | Проволока EWC CrMo5.
Сведения об используемом оборудовании: |  | Ультразвуковой твердомер "ТКМ-359", зав. №12028, свидетельство о поверке №2160-П18/21 действительно до 15.07.2022г.
Испытания на твердость проведены на сварных соединениях по ГОСТ 18661-73 после термообработки в соответствии с РД 26-02-80-2004.
РЕЗУЛЬТАТЫ
№ сварного соединения | Дата контроля | Длина сварного соединения, мм | Марка стали | Твердость металла по Бринеллю, НВ | Нормативные значения твердости, не больше 270 НВ
1 | 2 | 3 | 4 | 5 | 6
П103-337619.120.00, изделие 1
У12-1-1-1 | 2022-06-06 | 446 | 15Х5М-У |  | Соответствует
У12-1-1-2 | 2022-06-06 | 446 | 15Х5М-У |  | Соответствует
У12-1-1-3 | 2022-06-06 | 446 | 15Х5М-У |  | Соответствует
У12-1-1-4 | 2022-06-06 | 446 | 15Х5М-У |  | Соответствует
У12-1-1-5 | 2022-06-06 | 446 | 15Х5М-У |  | Соответствует
У12-1-1-6 | 2022-06-06 | 446 | 15Х5М-У |  | Соответствует
У12-1-1-7 | 2022-06-06 | 446 | 15Х5М-У |  | Соответствует
У12-1-1-8 | 2022-06-06 | 446 | 15Х5М-У |  | Соответствует
У12-1-1-9 | 2022-06-06 | 446 | 15Х5М-У |  | Соответствует
У12-1-1-10 | 2022-06-06 | 446 | 15Х5М-У |  | Соответствует
У12-1-1-11 | 2022-06-06 | 446 | 15Х5М-У |  | Соответствует
У12-1-1-12 | 2022-06-06 | 446 | 15Х5М-У |  | Соответствует
У12-1-1-13 | 2022-06-06 | 446 | 15Х5М-У |  | Соответствует
У12-1-1-14 | 2022-06-06 | 446 | 15Х5М-У |  | Соответствует
У12-1-1-15 | 2022-06-06 | 446 | 15Х5М-У |  | Соответствует
У12-1-1-16 | 2022-06-06 | 446 | 15Х5М-У |  | Соответствует
У12-1-1-17 | 2022-06-06 | 446 | 15Х5М-У |  | Соответствует
У12-1-1-18 | 2022-06-06 | 446 | 15Х5М-У |  | Соответствует
У12-1-1-19 | 2022-06-06 | 446 | 15Х5М-У |  | Соответствует
У12-1-1-20 | 2022-06-06 | 446 | 15Х5М-У |  | Соответствует
У12-1-1-21 | 2022-06-06 | 446 | 15Х5М-У |  | Соответствует
У12-1-1-22 | 2022-06-06 | 446 | 15Х5М-У |  | Соответствует
У12-1-1-23 | 2022-06-06 | 446 | 15Х5М-У |  | Соответствует
У12-1-1-24 | 2022-06-06 | 446 | 15Х5М-У |  | Соответствует
У12-1-1-25 | 2022-06-06 | 446 | 15Х5М-У |  | Соответствует
У12-1-1-26 | 2022-06-06 | 446 | 15Х5М-У |  | Соответствует
У12-1-1-27 | 2022-06-06 | 446 | 15Х5М-У |  | Соответствует
№ сварного соединения | Дата контроля | Длина сварного соединения, мм | Марка стали | Твердость металла по Бринеллю, НВ | Нормативные значения твердости, не больше 270 НВ
1 | 2 | 3 | 4 | 5 | 6
У12-1-1-28 | 2022-06-06 | 446 | 15Х5М-У |  | Соответствует
У12-1-1-29 | 2022-06-06 | 446 | 15Х5М-У |  | Соответствует
У12-1-1-30 | 2022-06-06 | 446 | 15Х5М-У |  | Соответствует
У12-1-1-31 | 2022-06-06 | 446 | 15Х5М-У |  | Соответствует
У12-1-1-32 | 2022-06-06 | 446 | 15Х5М-У |  | Соответствует
ЗАКЛЮЧЕНИЕ
Результаты испытаний твердости металла сварных соединений удовлетворяют требованиям РД 26-02-80-2004.
Инженер-лаборант ИЛ, II уровень, удостоверение №НОАП-0035-4133 |  |  | ______________ | М.И. Никулин

## 120_секция 16 труб (2)
ООО «Алитер-Акси» |  | Санкт-Петербург, г. Колпино, Ижорский завод, д.43, лит.АЮ Испытательная лаборатория Свидетельство об аккредитации № ИЛ/ЛРИ-01323 Дата регистрации 26.04.2019г.
П Р О Т О К О Л № 57-3/2022тв от 21 июня 2022г.
проведения испытаний твердости металла сварных соединений
по договору: | 758/21 от 28.05.2021г., ООО КИНЕФ, Печь П-103 установки ЛЧ-35/11-1000.
Секция из 16 труб, 2 изделие.
№ договора, наименование Заказчика и объекта
по чертежу: | П103-337619.120.00ТБ (П103-337619.120.00)
Изготовитель: |  | ООО "Алитер-Акси"
Место проведения контроля: |  | Санкт-Петербург, г. Колпино, Ижорский завод, д.43, лит.АЮ
Материал и типоразмер элементов: |  | 15Х5М-У+10Х2М1; 10Х2М1; L=339 мм, 184 мм.
Способ сварки: |  | РАД
Сварочные материалы: |  | Проволока OK Tigrod 13.22
Сведения об используемом оборудовании: |  | Ультразвуковой твердомер "ТКМ-359", зав. №12028, свидетельство о поверке №2160-П18/21 действительно до 15.07.2022г.
Испытания на твердость проведены на сварных соединениях по ГОСТ 18661-73 после термообработки в соответствии с РД 26-02-80-2004.
РЕЗУЛЬТАТЫ
№ сварного соединения | Дата контроля | Длина сварного соединения, мм | Марка стали | Твердость металла по Бринеллю, НВ | Нормативные значения твердости, не больше 240 НВ
1 | 2 | 3 | 4 | 5 | 6
П103-337619.120.00, изделие 2
C12-1-2-1 | 2022-06-20 | 339 | 15Х5М-У+10Х2М1 |  | Соответствует
C12-1-2-2 | 2022-06-20 | 339 | 15Х5М-У+10Х2М1 |  | Соответствует
C12-1-2-3 | 2022-06-20 | 339 | 15Х5М-У+10Х2М1 |  | Соответствует
C12-1-2-4 | 2022-06-20 | 339 | 15Х5М-У+10Х2М1 |  | Соответствует
C12-1-2-5 | 2022-06-20 | 339 | 15Х5М-У+10Х2М1 |  | Соответствует
C12-1-2-6 | 2022-06-20 | 339 | 15Х5М-У+10Х2М1 |  | Соответствует
C12-1-2-7 | 2022-06-20 | 339 | 15Х5М-У+10Х2М1 |  | Соответствует
C12-1-2-8 | 2022-06-20 | 339 | 15Х5М-У+10Х2М1 |  | Соответствует
C12-1-2-9 | 2022-06-20 | 339 | 15Х5М-У+10Х2М1 |  | Соответствует
C12-1-2-10 | 2022-06-20 | 339 | 15Х5М-У+10Х2М1 |  | Соответствует
C12-1-2-11 | 2022-06-20 | 339 | 15Х5М-У+10Х2М1 |  | Соответствует
C12-1-2-12 | 2022-06-20 | 339 | 15Х5М-У+10Х2М1 |  | Соответствует
C12-1-2-13 | 2022-06-20 | 339 | 15Х5М-У+10Х2М1 |  | Соответствует
C12-1-2-14 | 2022-06-20 | 339 | 15Х5М-У+10Х2М1 |  | Соответствует
C12-1-2-15 | 2022-06-20 | 339 | 15Х5М-У+10Х2М1 |  | Соответствует
C12-1-2-16 | 2022-06-20 | 339 | 15Х5М-У+10Х2М1 |  | Соответствует
C12-1-2-17 | 2022-06-20 | 339 | 15Х5М-У+10Х2М1 |  | Соответствует
C12-1-2-18 | 2022-06-20 | 339 | 15Х5М-У+10Х2М1 |  | Соответствует
C12-1-2-19 | 2022-06-20 | 339 | 15Х5М-У+10Х2М1 |  | Соответствует
C12-1-2-20 | 2022-06-20 | 339 | 15Х5М-У+10Х2М1 |  | Соответствует
C12-1-2-21 | 2022-06-20 | 339 | 15Х5М-У+10Х2М1 |  | Соответствует
C12-1-2-22 | 2022-06-20 | 339 | 15Х5М-У+10Х2М1 |  | Соответствует
C12-1-2-23 | 2022-06-20 | 339 | 15Х5М-У+10Х2М1 |  | Соответствует
C12-1-2-24 | 2022-06-20 | 339 | 15Х5М-У+10Х2М1 |  | Соответствует
C12-1-2-25 | 2022-06-20 | 339 | 15Х5М-У+10Х2М1 |  | Соответствует
C12-1-2-26 | 2022-06-20 | 339 | 15Х5М-У+10Х2М1 |  | Соответствует
C12-1-2-27 | 2022-06-20 | 339 | 15Х5М-У+10Х2М1 |  | Соответствует
№ сварного соединения | Дата контроля | Длина сварного соединения, мм | Марка стали | Твердость металла по Бринеллю, НВ | Нормативные значения твердости, не больше 240 НВ
1 | 2 | 3 | 4 | 5 | 6
C12-1-2-28 | 2022-06-20 | 339 | 15Х5М-У+10Х2М1 |  | Соответствует
C12-1-2-29 | 2022-06-20 | 339 | 15Х5М-У+10Х2М1 |  | Соответствует
C12-1-2-30 | 2022-06-20 | 339 | 15Х5М-У+10Х2М1 |  | Соответствует
C12-1-2-31 | 2022-06-20 | 339 | 15Х5М-У+10Х2М1 |  | Соответствует
C12-1-2-32 | 2022-06-20 | 339 | 15Х5М-У+10Х2М1 |  | Соответствует
C12-1-2-33 | 2022-02-01 | 339 | 10Х2М1 |  | Соответствует
C12-1-2-34 | 2022-01-26 | 339 | 10Х2М1 |  | Соответствует
C12-1-2-35 | 2022-01-26 | 339 | 10Х2М1 |  | Соответствует
C12-1-2-36 | 2022-01-26 | 339 | 10Х2М1 |  | Соответствует
C12-1-2-37 | 2022-01-26 | 339 | 10Х2М1 |  | Соответствует
C12-1-2-38 | 2022-01-25 | 339 | 10Х2М1 |  | Соответствует
C12-1-2-39 | 2022-01-25 | 339 | 10Х2М1 |  | Соответствует
C12-1-2-40 | 2022-06-16 | 339 | 10Х2М1 |  | Соответствует
C12-1-2-41 | 2022-06-16 | 339 | 10Х2М1 |  | Соответствует
C12-1-2-42 | 2022-06-15 | 339 | 10Х2М1 |  | Соответствует
C12-1-2-43 | 2022-06-16 | 339 | 10Х2М1 |  | Соответствует
C12-1-2-44 | 2022-06-17 | 339 | 10Х2М1 |  | Соответствует
C12-1-2-45 | 2022-06-17 | 339 | 10Х2М1 |  | Соответствует
C12-1-2-46 | 2022-06-17 | 339 | 10Х2М1 |  | Соответствует
C12-1-2-47 | 2022-06-17 | 339 | 10Х2М1 |  | Соответствует
C12-1-2-48 | 2022-06-17 | 339 | 10Х2М1 |  | Соответствует
C12-1-2-49 | 2022-06-17 | 339 | 10Х2М1 |  | Соответствует
C12-1-2-50 | 2022-06-17 | 339 | 10Х2М1 |  | Соответствует
C12-1-2-51 | 2022-06-17 | 339 | 10Х2М1 |  | Соответствует
C12-1-2-52 | 2022-06-17 | 339 | 10Х2М1 |  | Соответствует
C12-1-2-53 | 2022-06-17 | 339 | 10Х2М1 |  | Соответствует
C12-1-2-54 | 2022-06-16 | 339 | 10Х2М1 |  | Соответствует
C12-1-2-55 | 2022-06-15 | 339 | 10Х2М1 |  | Соответствует
C12-1-2-56 | 2022-06-16 | 339 | 10Х2М1 |  | Соответствует
C12-1-2-57 | 2022-06-16 | 339 | 10Х2М1 |  | Соответствует
C12-1-2-58 | 2022-01-25 | 339 | 10Х2М1 |  | Соответствует
C12-1-2-59 | 2022-01-25 | 339 | 10Х2М1 |  | Соответствует
C12-1-2-60 | 2022-01-26 | 339 | 10Х2М1 |  | Соответствует
C12-1-2-61 | 2022-01-26 | 339 | 10Х2М1 |  | Соответствует
C12-1-2-62 | 2022-01-26 | 339 | 10Х2М1 |  | Соответствует
C12-1-2-63 | 2022-01-26 | 339 | 10Х2М1 |  | Соответствует
C12-1-2-64 | 2022-02-01 | 339 | 10Х2М1 |  | Соответствует
Н12-1-2-1 | 2022-06-21 | 184 | 10Х2М1 |  | Соответствует
Н12-1-2-2 | 2022-06-21 | 184 | 10Х2М1 |  | Соответствует
Н12-1-2-3 | 2022-06-21 | 184 | 10Х2М1 |  | Соответствует
Н12-1-2-4 | 2022-06-21 | 184 | 10Х2М1 |  | Соответствует
Н12-1-2-5 | 2022-06-21 | 184 | 10Х2М1 |  | Соответствует
Н12-1-2-6 | 2022-06-21 | 184 | 10Х2М1 |  | Соответствует
Н12-1-2-7 | 2022-06-21 | 184 | 10Х2М1 |  | Соответствует
Н12-1-2-8 | 2022-06-21 | 184 | 10Х2М1 |  | Соответствует
Н12-1-2-9 | 2022-06-21 | 184 | 10Х2М1 |  | Соответствует
Н12-1-2-10 | 2022-06-21 | 184 | 10Х2М1 |  | Соответствует
Н12-1-2-11 | 2022-06-21 | 184 | 10Х2М1 |  | Соответствует
Н12-1-2-12 | 2022-06-21 | 184 | 10Х2М1 |  | Соответствует
Н12-1-2-13 | 2022-06-21 | 184 | 10Х2М1 |  | Соответствует
Н12-1-2-14 | 2022-06-21 | 184 | 10Х2М1 |  | Соответствует
Н12-1-2-15 | 2022-06-21 | 184 | 10Х2М1 |  | Соответствует
Н12-1-2-16 | 2022-06-21 | 184 | 10Х2М1 |  | Соответствует
ЗАКЛЮЧЕНИЕ
Результаты испытаний твердости металла сварных соединений удовлетворяют требованиям РД 26-02-80-2004.
Инженер-лаборант ИЛ, II уровень, удостоверение №НОАП-0035-4133 |  |  | ______________ | М.И. Никулин

## 120_секция 16 труб (3)
ООО «Алитер-Акси» |  | Санкт-Петербург, г. Колпино, Ижорский завод, д.43, лит.АЮ Испытательная лаборатория Свидетельство об аккредитации № ИЛ/ЛРИ-01323 Дата регистрации 26.04.2019г.
П Р О Т О К О Л № 57-4/2022тв от 07 июня 2022г.
проведения испытаний твердости металла сварных соединений
по договору: | 758/21 от 28.05.2021г., ООО КИНЕФ, Печь П-103 установки ЛЧ-35/11-1000.
Секция из 16 труб, 2 изделие.
№ договора, наименование Заказчика и объекта
по чертежу: | П103-337619.120.00ТБ (П103-337619.120.00)
Изготовитель: |  | ООО "Алитер-Акси"
Место проведения контроля: |  | Санкт-Петербург, г. Колпино, Ижорский завод, д.43, лит.АЮ
Материал и типоразмер элементов: |  | 15Х5М-У; L= 446 мм.
Способ сварки: |  | РАД
Сварочные материалы: |  | Проволока EWC CrMo5.
Сведения об используемом оборудовании: |  | Ультразвуковой твердомер "ТКМ-359", зав. №12028, свидетельство о поверке №2160-П18/21 действительно до 15.07.2022г.
Испытания на твердость проведены на сварных соединениях по ГОСТ 18661-73 после термообработки в соответствии с РД 26-02-80-2004.
РЕЗУЛЬТАТЫ
№ сварного соединения | Дата контроля | Длина сварного соединения, мм | Марка стали | Твердость металла по Бринеллю, НВ | Нормативные значения твердости, не больше 270 НВ
1 | 2 | 3 | 4 | 5 | 6
П103-337619.120.00, изделие 2
У12-1-2-1 | 2022-06-07 | 446 | 15Х5М-У |  | Соответствует
У12-1-2-2 | 2022-06-07 | 446 | 15Х5М-У |  | Соответствует
У12-1-2-3 | 2022-06-07 | 446 | 15Х5М-У |  | Соответствует
У12-1-2-4 | 2022-06-07 | 446 | 15Х5М-У |  | Соответствует
У12-1-2-5 | 2022-06-07 | 446 | 15Х5М-У |  | Соответствует
У12-1-2-6 | 2022-06-07 | 446 | 15Х5М-У |  | Соответствует
У12-1-2-7 | 2022-06-07 | 446 | 15Х5М-У |  | Соответствует
У12-1-2-8 | 2022-06-07 | 446 | 15Х5М-У |  | Соответствует
У12-1-2-9 | 2022-06-07 | 446 | 15Х5М-У |  | Соответствует
У12-1-2-10 | 2022-06-07 | 446 | 15Х5М-У |  | Соответствует
У12-1-2-11 | 2022-06-07 | 446 | 15Х5М-У |  | Соответствует
У12-1-2-12 | 2022-06-07 | 446 | 15Х5М-У |  | Соответствует
У12-1-2-13 | 2022-06-07 | 446 | 15Х5М-У |  | Соответствует
У12-1-2-14 | 2022-06-07 | 446 | 15Х5М-У |  | Соответствует
У12-1-2-15 | 2022-06-07 | 446 | 15Х5М-У |  | Соответствует
У12-1-2-16 | 2022-06-07 | 446 | 15Х5М-У |  | Соответствует
У12-1-2-17 | 2022-06-07 | 446 | 15Х5М-У |  | Соответствует
У12-1-2-18 | 2022-06-07 | 446 | 15Х5М-У |  | Соответствует
У12-1-2-19 | 2022-06-07 | 446 | 15Х5М-У |  | Соответствует
У12-1-2-20 | 2022-06-07 | 446 | 15Х5М-У |  | Соответствует
У12-1-2-21 | 2022-06-07 | 446 | 15Х5М-У |  | Соответствует
У12-1-2-22 | 2022-06-07 | 446 | 15Х5М-У |  | Соответствует
У12-1-2-23 | 2022-06-07 | 446 | 15Х5М-У |  | Соответствует
У12-1-2-24 | 2022-06-07 | 446 | 15Х5М-У |  | Соответствует
У12-1-2-25 | 2022-06-07 | 446 | 15Х5М-У |  | Соответствует
У12-1-2-26 | 2022-06-07 | 446 | 15Х5М-У |  | Соответствует
У12-1-2-27 | 2022-06-07 | 446 | 15Х5М-У |  | Соответствует
№ сварного соединения | Дата контроля | Длина сварного соединения, мм | Марка стали | Твердость металла по Бринеллю, НВ | Нормативные значения твердости, не больше 270 НВ
1 | 2 | 3 | 4 | 5 | 6
У12-1-2-28 | 2022-06-07 | 446 | 15Х5М-У |  | Соответствует
У12-1-2-29 | 2022-06-07 | 446 | 15Х5М-У |  | Соответствует
У12-1-2-30 | 2022-06-07 | 446 | 15Х5М-У |  | Соответствует
У12-1-2-31 | 2022-06-07 | 446 | 15Х5М-У |  | Соответствует
У12-1-2-32 | 2022-06-07 | 446 | 15Х5М-У |  | Соответствует
ЗАКЛЮЧЕНИЕ
Результаты испытаний твердости металла сварных соединений удовлетворяют требованиям РД 26-02-80-2004.
Инженер-лаборант ИЛ, II уровень, удостоверение №НОАП-0035-4133 |  |  | ______________ | М.И. Никулин

## 120_секция 16 труб (6)
ООО «Алитер-Акси» |  | Санкт-Петербург, г. Колпино, Ижорский завод, д.43, лит.АЮ Испытательная лаборатория Свидетельство об аккредитации № ИЛ/ЛРИ-01323 Дата регистрации 26.04.2019г.
П Р О Т О К О Л № 57-5/2022тв от 29 июня 2022г.
проведения испытаний твердости металла сварных соединений
по договору: | 758/21 от 28.05.2021г., ООО КИНЕФ, Печь П-103 установки ЛЧ-35/11-1000.
Секция из 16 труб, 3 изделие.
№ договора, наименование Заказчика и объекта
по чертежу: | П103-337619.120.00ТБ (П103-337619.120.00)
Изготовитель: |  | ООО "Алитер-Акси"
Место проведения контроля: |  | Санкт-Петербург, г. Колпино, Ижорский завод, д.43, лит.АЮ
Материал и типоразмер элементов: |  | 15Х5М-У+10Х2М1; 10Х2М1; L=339 мм, 184 мм.
Способ сварки: |  | РАД
Сварочные материалы: |  | Проволока OK Tigrod 13.22
Сведения об используемом оборудовании: |  | Ультразвуковой твердомер "ТКМ-359", зав. №12028, свидетельство о поверке №2160-П18/21 действительно до 15.07.2022г.
Испытания на твердость проведены на сварных соединениях по ГОСТ 18661-73 после термообработки в соответствии с РД 26-02-80-2004.
РЕЗУЛЬТАТЫ
№ сварного соединения | Дата контроля | Длина сварного соединения, мм | Марка стали | Твердость металла по Бринеллю, НВ | Нормативные значения твердости, не больше 240 НВ
1 | 2 | 3 | 4 | 5 | 6
П103-337619.120.00, изделие 3
C12-1-3-1 | 2022-06-28 | 339 | 15Х5М-У+10Х2М1 |  | Соответствует
C12-1-3-2 | 2022-06-28 | 339 | 15Х5М-У+10Х2М1 |  | Соответствует
C12-1-3-3 | 2022-06-28 | 339 | 15Х5М-У+10Х2М1 |  | Соответствует
C12-1-3-4 | 2022-06-28 | 339 | 15Х5М-У+10Х2М1 |  | Соответствует
C12-1-3-5 | 2022-06-28 | 339 | 15Х5М-У+10Х2М1 |  | Соответствует
C12-1-3-6 | 2022-06-28 | 339 | 15Х5М-У+10Х2М1 |  | Соответствует
C12-1-3-7 | 2022-06-28 | 339 | 15Х5М-У+10Х2М1 |  | Соответствует
C12-1-3-8 | 2022-06-28 | 339 | 15Х5М-У+10Х2М1 |  | Соответствует
C12-1-3-9 | 2022-06-28 | 339 | 15Х5М-У+10Х2М1 |  | Соответствует
C12-1-3-10 | 2022-06-28 | 339 | 15Х5М-У+10Х2М1 |  | Соответствует
C12-1-3-11 | 2022-06-28 | 339 | 15Х5М-У+10Х2М1 |  | Соответствует
C12-1-3-12 | 2022-06-28 | 339 | 15Х5М-У+10Х2М1 |  | Соответствует
C12-1-3-13 | 2022-06-28 | 339 | 15Х5М-У+10Х2М1 |  | Соответствует
C12-1-3-14 | 2022-06-28 | 339 | 15Х5М-У+10Х2М1 |  | Соответствует
C12-1-3-15 | 2022-06-28 | 339 | 15Х5М-У+10Х2М1 |  | Соответствует
C12-1-3-16 | 2022-06-28 | 339 | 15Х5М-У+10Х2М1 |  | Соответствует
C12-1-3-17 | 2022-06-28 | 339 | 15Х5М-У+10Х2М1 |  | Соответствует
C12-1-3-18 | 2022-06-28 | 339 | 15Х5М-У+10Х2М1 |  | Соответствует
C12-1-3-19 | 2022-06-28 | 339 | 15Х5М-У+10Х2М1 |  | Соответствует
C12-1-3-20 | 2022-06-28 | 339 | 15Х5М-У+10Х2М1 |  | Соответствует
C12-1-3-21 | 2022-06-28 | 339 | 15Х5М-У+10Х2М1 |  | Соответствует
C12-1-3-22 | 2022-06-28 | 339 | 15Х5М-У+10Х2М1 |  | Соответствует
C12-1-3-23 | 2022-06-28 | 339 | 15Х5М-У+10Х2М1 |  | Соответствует
C12-1-3-24 | 2022-06-28 | 339 | 15Х5М-У+10Х2М1 |  | Соответствует
C12-1-3-25 | 2022-06-28 | 339 | 15Х5М-У+10Х2М1 |  | Соответствует
C12-1-3-26 | 2022-06-28 | 339 | 15Х5М-У+10Х2М1 |  | Соответствует
C12-1-3-27 | 2022-06-28 | 339 | 15Х5М-У+10Х2М1 |  | Соответствует
№ сварного соединения | Дата контроля | Длина сварного соединения, мм | Марка стали | Твердость металла по Бринеллю, НВ | Нормативные значения твердости, не больше 240 НВ
1 | 2 | 3 | 4 | 5 | 6
C12-1-3-28 | 2022-06-28 | 339 | 15Х5М-У+10Х2М1 |  | Соответствует
C12-1-3-29 | 2022-06-28 | 339 | 15Х5М-У+10Х2М1 |  | Соответствует
C12-1-3-30 | 2022-06-28 | 339 | 15Х5М-У+10Х2М1 |  | Соответствует
C12-1-3-31 | 2022-06-28 | 339 | 15Х5М-У+10Х2М1 |  | Соответствует
C12-1-3-32 | 2022-06-28 | 339 | 15Х5М-У+10Х2М1 |  | Соответствует
C12-1-3-33 | 2022-06-17 | 339 | 10Х2М1 |  | Соответствует
C12-1-3-34 | 2022-06-21 | 339 | 10Х2М1 |  | Соответствует
C12-1-3-35 | 2022-06-21 | 339 | 10Х2М1 |  | Соответствует
C12-1-3-36 | 2022-06-21 | 339 | 10Х2М1 |  | Соответствует
C12-1-3-37 | 2022-06-21 | 339 | 10Х2М1 |  | Соответствует
C12-1-3-38 | 2022-06-20 | 339 | 10Х2М1 |  | Соответствует
C12-1-3-39 | 2022-06-20 | 339 | 10Х2М1 |  | Соответствует
C12-1-3-40 | 2022-06-24 | 339 | 10Х2М1 |  | Соответствует
C12-1-3-41 | 2022-06-17 | 339 | 10Х2М1 |  | Соответствует
C12-1-3-42 | 2022-06-24 | 339 | 10Х2М1 |  | Соответствует
C12-1-3-43 | 2022-06-28 | 339 | 10Х2М1 |  | Соответствует
C12-1-3-44 | 2022-06-28 | 339 | 10Х2М1 |  | Соответствует
C12-1-3-45 | 2022-06-27 | 339 | 10Х2М1 |  | Соответствует
C12-1-3-46 | 2022-06-27 | 339 | 10Х2М1 |  | Соответствует
C12-1-3-47 | 2022-06-28 | 339 | 10Х2М1 |  | Соответствует
C12-1-3-48 | 2022-06-28 | 339 | 10Х2М1 |  | Соответствует
C12-1-3-49 | 2022-06-28 | 339 | 10Х2М1 |  | Соответствует
C12-1-3-50 | 2022-06-28 | 339 | 10Х2М1 |  | Соответствует
C12-1-3-51 | 2022-06-27 | 339 | 10Х2М1 |  | Соответствует
C12-1-3-52 | 2022-06-27 | 339 | 10Х2М1 |  | Соответствует
C12-1-3-53 | 2022-06-28 | 339 | 10Х2М1 |  | Соответствует
C12-1-3-54 | 2022-06-28 | 339 | 10Х2М1 |  | Соответствует
C12-1-3-55 | 2022-06-24 | 339 | 10Х2М1 |  | Соответствует
C12-1-3-56 | 2022-06-17 | 339 | 10Х2М1 |  | Соответствует
C12-1-3-57 | 2022-06-24 | 339 | 10Х2М1 |  | Соответствует
C12-1-3-58 | 2022-06-20 | 339 | 10Х2М1 |  | Соответствует
C12-1-3-59 | 2022-06-20 | 339 | 10Х2М1 |  | Соответствует
C12-1-3-60 | 2022-06-21 | 339 | 10Х2М1 |  | Соответствует
C12-1-3-61 | 2022-06-21 | 339 | 10Х2М1 |  | Соответствует
C12-1-3-62 | 2022-06-21 | 339 | 10Х2М1 |  | Соответствует
C12-1-3-63 | 2022-06-21 | 339 | 10Х2М1 |  | Соответствует
C12-1-3-64 | 2022-06-17 | 339 | 10Х2М1 |  | Соответствует
Н12-1-3-1 | 2022-06-29 | 184 | 10Х2М1 |  | Соответствует
Н12-1-3-2 | 2022-06-29 | 184 | 10Х2М1 |  | Соответствует
Н12-1-3-3 | 2022-06-29 | 184 | 10Х2М1 |  | Соответствует
Н12-1-3-4 | 2022-06-29 | 184 | 10Х2М1 |  | Соответствует
Н12-1-3-5 | 2022-06-29 | 184 | 10Х2М1 |  | Соответствует
Н12-1-3-6 | 2022-06-29 | 184 | 10Х2М1 |  | Соответствует
Н12-1-3-7 | 2022-06-29 | 184 | 10Х2М1 |  | Соответствует
Н12-1-3-8 | 2022-06-29 | 184 | 10Х2М1 |  | Соответствует
Н12-1-3-9 | 2022-06-29 | 184 | 10Х2М1 |  | Соответствует
Н12-1-3-10 | 2022-06-29 | 184 | 10Х2М1 |  | Соответствует
Н12-1-3-11 | 2022-06-29 | 184 | 10Х2М1 |  | Соответствует
Н12-1-3-12 | 2022-06-29 | 184 | 10Х2М1 |  | Соответствует
Н12-1-3-13 | 2022-06-29 | 184 | 10Х2М1 |  | Соответствует
Н12-1-3-14 | 2022-06-29 | 184 | 10Х2М1 |  | Соответствует
Н12-1-3-15 | 2022-06-29 | 184 | 10Х2М1 |  | Соответствует
Н12-1-3-16 | 2022-06-29 | 184 | 10Х2М1 |  | Соответствует
ЗАКЛЮЧЕНИЕ
Результаты испытаний твердости металла сварных соединений удовлетворяют требованиям РД 26-02-80-2004.
Инженер-лаборант ИЛ, II уровень, удостоверение №НОАП-0035-4133 |  |  | ______________ | М.И. Никулин

## 120_секция 16 труб (11)
ООО «Алитер-Акси» |  | Санкт-Петербург, г. Колпино, Ижорский завод, д.43, лит.АЮ Испытательная лаборатория Свидетельство об аккредитации № ИЛ/ЛРИ-01323 Дата регистрации 26.04.2019г.
П Р О Т О К О Л № 57-6/2022тв от 14 июня 2022г.
проведения испытаний твердости металла сварных соединений
по договору: | 758/21 от 28.05.2021г., ООО КИНЕФ, Печь П-103 установки ЛЧ-35/11-1000.
Секция из 16 труб, 3 изделие.
№ договора, наименование Заказчика и объекта
по чертежу: | П103-337619.120.00ТБ (П103-337619.120.00)
Изготовитель: |  | ООО "Алитер-Акси"
Место проведения контроля: |  | Санкт-Петербург, г. Колпино, Ижорский завод, д.43, лит.АЮ
Материал и типоразмер элементов: |  | 15Х5М-У; L= 446 мм.
Способ сварки: |  | РАД
Сварочные материалы: |  | Проволока EWC CrMo5.
Сведения об используемом оборудовании: |  | Ультразвуковой твердомер "ТКМ-359", зав. №12028, свидетельство о поверке №2160-П18/21 действительно до 15.07.2022г.
Испытания на твердость проведены на сварных соединениях по ГОСТ 18661-73 после термообработки в соответствии с РД 26-02-80-2004.
РЕЗУЛЬТАТЫ
№ сварного соединения | Дата контроля | Длина сварного соединения, мм | Марка стали | Твердость металла по Бринеллю, НВ | Нормативные значения твердости, не больше 270 НВ
1 | 2 | 3 | 4 | 5 | 6
П103-337619.120.00, изделие 3
У12-1-3-1 | 2022-06-14 | 446 | 15Х5М-У |  | Соответствует
У12-1-3-2 | 2022-06-14 | 446 | 15Х5М-У |  | Соответствует
У12-1-3-3 | 2022-06-14 | 446 | 15Х5М-У |  | Соответствует
У12-1-3-4 | 2022-06-14 | 446 | 15Х5М-У |  | Соответствует
У12-1-3-5 | 2022-06-14 | 446 | 15Х5М-У |  | Соответствует
У12-1-3-6 | 2022-06-14 | 446 | 15Х5М-У |  | Соответствует
У12-1-3-7 | 2022-06-14 | 446 | 15Х5М-У |  | Соответствует
У12-1-3-8 | 2022-06-14 | 446 | 15Х5М-У |  | Соответствует
У12-1-3-9 | 2022-06-14 | 446 | 15Х5М-У |  | Соответствует
У12-1-3-10 | 2022-06-14 | 446 | 15Х5М-У |  | Соответствует
У12-1-3-11 | 2022-06-14 | 446 | 15Х5М-У |  | Соответствует
У12-1-3-12 | 2022-06-14 | 446 | 15Х5М-У |  | Соответствует
У12-1-3-13 | 2022-06-14 | 446 | 15Х5М-У |  | Соответствует
У12-1-3-14 | 2022-06-14 | 446 | 15Х5М-У |  | Соответствует
У12-1-3-15 | 2022-06-14 | 446 | 15Х5М-У |  | Соответствует
У12-1-3-16 | 2022-06-14 | 446 | 15Х5М-У |  | Соответствует
У12-1-3-17 | 2022-06-14 | 446 | 15Х5М-У |  | Соответствует
У12-1-3-18 | 2022-06-14 | 446 | 15Х5М-У |  | Соответствует
У12-1-3-19 | 2022-06-14 | 446 | 15Х5М-У |  | Соответствует
У12-1-3-20 | 2022-06-14 | 446 | 15Х5М-У |  | Соответствует
У12-1-3-21 | 2022-06-14 | 446 | 15Х5М-У |  | Соответствует
У12-1-3-22 | 2022-06-14 | 446 | 15Х5М-У |  | Соответствует
У12-1-3-23 | 2022-06-14 | 446 | 15Х5М-У |  | Соответствует
У12-1-3-24 | 2022-06-14 | 446 | 15Х5М-У |  | Соответствует
У12-1-3-25 | 2022-06-14 | 446 | 15Х5М-У |  | Соответствует
У12-1-3-26 | 2022-06-14 | 446 | 15Х5М-У |  | Соответствует
У12-1-3-27 | 2022-06-14 | 446 | 15Х5М-У |  | Соответствует
№ сварного соединения | Дата контроля | Длина сварного соединения, мм | Марка стали | Твердость металла по Бринеллю, НВ | Нормативные значения твердости, не больше 270 НВ
1 | 2 | 3 | 4 | 5 | 6
У12-1-3-28 | 2022-06-14 | 446 | 15Х5М-У |  | Соответствует
У12-1-3-29 | 2022-06-14 | 446 | 15Х5М-У |  | Соответствует
У12-1-3-30 | 2022-06-14 | 446 | 15Х5М-У |  | Соответствует
У12-1-3-31 | 2022-06-14 | 446 | 15Х5М-У |  | Соответствует
У12-1-3-32 | 2022-06-14 | 446 | 15Х5М-У |  | Соответствует
ЗАКЛЮЧЕНИЕ
Результаты испытаний твердости металла сварных соединений удовлетворяют требованиям РД 26-02-80-2004.
Инженер-лаборант ИЛ, II уровень, удостоверение №НОАП-0035-4133 |  |  | ______________ | М.И. Никулин

## 120_секция 16 труб (1-01)
ООО «Алитер-Акси» |  | Санкт-Петербург, г. Колпино, Ижорский завод, д.43, лит.АЮ Испытательная лаборатория Свидетельство об аккредитации № ИЛ/ЛРИ-01323 Дата регистрации 26.04.2019г.
П Р О Т О К О Л № 58-1/2022тв от 05 июля 2022г.
проведения испытаний твердости металла сварных соединений
по договору: | 758/21 от 28.05.2021г., ООО КИНЕФ, Печь П-103 установки ЛЧ-35/11-1000.
Секция из 16 труб, 1 изделие.
№ договора, наименование Заказчика и объекта
по чертежу: | П103-337619.120.00ТБ (П103-337619.120.00-01)
Изготовитель: |  | ООО "Алитер-Акси"
Место проведения контроля: |  | Санкт-Петербург, г. Колпино, Ижорский завод, д.43, лит.АЮ
Материал и типоразмер элементов: |  | 15Х5М-У+10Х2М1; 10Х2М1; L=339 мм, 184 мм.
Способ сварки: |  | РАД
Сварочные материалы: |  | Проволока OK Tigrod 13.22
Сведения об используемом оборудовании: |  | Ультразвуковой твердомер "ТКМ-359", зав. №12028, свидетельство о поверке №2160-П18/21 действительно до 15.07.2022г.
Испытания на твердость проведены на сварных соединениях по ГОСТ 18661-73 после термообработки в соответствии с РД 26-02-80-2004.
РЕЗУЛЬТАТЫ
№ сварного соединения | Дата контроля | Длина сварного соединения, мм | Марка стали | Твердость металла по Бринеллю, НВ | Нормативные значения твердости, не больше 240 НВ
1 | 2 | 3 | 4 | 5 | 6
П103-337619.120.00-01, изделие 1
C12-2-1-1 | 2022-07-05 | 339 | 15Х5М-У+10Х2М1 |  | Соответствует
C12-2-1-2 | 2022-07-05 | 339 | 15Х5М-У+10Х2М1 |  | Соответствует
C12-2-1-3 | 2022-07-05 | 339 | 15Х5М-У+10Х2М1 |  | Соответствует
C12-2-1-4 | 2022-07-05 | 339 | 15Х5М-У+10Х2М1 |  | Соответствует
C12-2-1-5 | 2022-07-05 | 339 | 15Х5М-У+10Х2М1 |  | Соответствует
C12-2-1-6 | 2022-07-05 | 339 | 15Х5М-У+10Х2М1 |  | Соответствует
C12-2-1-7 | 2022-07-05 | 339 | 15Х5М-У+10Х2М1 |  | Соответствует
C12-2-1-8 | 2022-07-05 | 339 | 15Х5М-У+10Х2М1 |  | Соответствует
C12-2-1-9 | 2022-07-05 | 339 | 15Х5М-У+10Х2М1 |  | Соответствует
C12-2-1-10 | 2022-07-05 | 339 | 15Х5М-У+10Х2М1 |  | Соответствует
C12-2-1-11 | 2022-07-05 | 339 | 15Х5М-У+10Х2М1 |  | Соответствует
C12-2-1-12 | 2022-07-05 | 339 | 15Х5М-У+10Х2М1 |  | Соответствует
C12-2-1-13 | 2022-07-05 | 339 | 15Х5М-У+10Х2М1 |  | Соответствует
C12-2-1-14 | 2022-07-05 | 339 | 15Х5М-У+10Х2М1 |  | Соответствует
C12-2-1-15 | 2022-07-05 | 339 | 15Х5М-У+10Х2М1 |  | Соответствует
C12-2-1-16 | 2022-07-05 | 339 | 15Х5М-У+10Х2М1 |  | Соответствует
C12-2-1-17 | 2022-07-05 | 339 | 15Х5М-У+10Х2М1 |  | Соответствует
C12-2-1-18 | 2022-07-05 | 339 | 15Х5М-У+10Х2М1 |  | Соответствует
C12-2-1-19 | 2022-07-05 | 339 | 15Х5М-У+10Х2М1 |  | Соответствует
C12-2-1-20 | 2022-07-05 | 339 | 15Х5М-У+10Х2М1 |  | Соответствует
C12-2-1-21 | 2022-07-05 | 339 | 15Х5М-У+10Х2М1 |  | Соответствует
C12-2-1-22 | 2022-07-05 | 339 | 15Х5М-У+10Х2М1 |  | Соответствует
C12-2-1-23 | 2022-07-05 | 339 | 15Х5М-У+10Х2М1 |  | Соответствует
C12-2-1-24 | 2022-07-05 | 339 | 15Х5М-У+10Х2М1 |  | Соответствует
C12-2-1-25 | 2022-07-05 | 339 | 15Х5М-У+10Х2М1 |  | Соответствует
C12-2-1-26 | 2022-07-05 | 339 | 15Х5М-У+10Х2М1 |  | Соответствует
C12-2-1-27 | 2022-07-05 | 339 | 15Х5М-У+10Х2М1 |  | Соответствует
№ сварного соединения | Дата контроля | Длина сварного соединения, мм | Марка стали | Твердость металла по Бринеллю, НВ | Нормативные значения твердости, не больше 240 НВ
1 | 2 | 3 | 4 | 5 | 6
C12-2-1-28 | 2022-07-05 | 339 | 15Х5М-У+10Х2М1 |  | Соответствует
C12-2-1-29 | 2022-07-05 | 339 | 15Х5М-У+10Х2М1 |  | Соответствует
C12-2-1-30 | 2022-07-05 | 339 | 15Х5М-У+10Х2М1 |  | Соответствует
C12-2-1-31 | 2022-07-05 | 339 | 15Х5М-У+10Х2М1 |  | Соответствует
C12-2-1-32 | 2022-07-05 | 339 | 15Х5М-У+10Х2М1 |  | Соответствует
C12-2-1-33 | 2022-06-28 | 339 | 10Х2М1 |  | Соответствует
C12-2-1-34 | 2022-06-28 | 339 | 10Х2М1 |  | Соответствует
C12-2-1-35 | 2022-06-29 | 339 | 10Х2М1 |  | Соответствует
C12-2-1-36 | 2022-06-29 | 339 | 10Х2М1 |  | Соответствует
C12-2-1-37 | 2022-06-29 | 339 | 10Х2М1 |  | Соответствует
C12-2-1-38 | 2022-06-29 | 339 | 10Х2М1 |  | Соответствует
C12-2-1-39 | 2022-06-30 | 339 | 10Х2М1 |  | Соответствует
C12-2-1-40 | 2022-06-30 | 339 | 10Х2М1 |  | Соответствует
C12-2-1-41 | 2022-06-30 | 339 | 10Х2М1 |  | Соответствует
C12-2-1-42 | 2022-06-30 | 339 | 10Х2М1 |  | Соответствует
C12-2-1-43 | 2022-07-01 | 339 | 10Х2М1 |  | Соответствует
C12-2-1-44 | 2022-07-01 | 339 | 10Х2М1 |  | Соответствует
C12-2-1-45 | 2022-07-01 | 339 | 10Х2М1 |  | Соответствует
C12-2-1-46 | 2022-07-01 | 339 | 10Х2М1 |  | Соответствует
C12-2-1-47 | 2022-07-01 | 339 | 10Х2М1 |  | Соответствует
C12-2-1-48 | 2022-07-01 | 339 | 10Х2М1 |  | Соответствует
C12-2-1-49 | 2022-07-01 | 339 | 10Х2М1 |  | Соответствует
C12-2-1-50 | 2022-07-01 | 339 | 10Х2М1 |  | Соответствует
C12-2-1-51 | 2022-07-01 | 339 | 10Х2М1 |  | Соответствует
C12-2-1-52 | 2022-07-01 | 339 | 10Х2М1 |  | Соответствует
C12-2-1-53 | 2022-07-01 | 339 | 10Х2М1 |  | Соответствует
C12-2-1-54 | 2022-07-01 | 339 | 10Х2М1 |  | Соответствует
C12-2-1-55 | 2022-06-30 | 339 | 10Х2М1 |  | Соответствует
C12-2-1-56 | 2022-06-30 | 339 | 10Х2М1 |  | Соответствует
C12-2-1-57 | 2022-06-30 | 339 | 10Х2М1 |  | Соответствует
C12-2-1-58 | 2022-06-30 | 339 | 10Х2М1 |  | Соответствует
C12-2-1-59 | 2022-06-29 | 339 | 10Х2М1 |  | Соответствует
C12-2-1-60 | 2022-06-29 | 339 | 10Х2М1 |  | Соответствует
C12-2-1-61 | 2022-06-29 | 339 | 10Х2М1 |  | Соответствует
C12-2-1-62 | 2022-06-29 | 339 | 10Х2М1 |  | Соответствует
C12-2-1-63 | 2022-06-28 | 339 | 10Х2М1 |  | Соответствует
C12-2-1-64 | 2022-06-28 | 339 | 10Х2М1 |  | Соответствует
Н12-2-1-1 | 2022-07-05 | 184 | 10Х2М1 |  | Соответствует
Н12-2-1-2 | 2022-07-05 | 184 | 10Х2М1 |  | Соответствует
Н12-2-1-3 | 2022-07-05 | 184 | 10Х2М1 |  | Соответствует
Н12-2-1-4 | 2022-07-05 | 184 | 10Х2М1 |  | Соответствует
Н12-2-1-5 | 2022-07-05 | 184 | 10Х2М1 |  | Соответствует
Н12-2-1-6 | 2022-07-05 | 184 | 10Х2М1 |  | Соответствует
Н12-2-1-7 | 2022-07-05 | 184 | 10Х2М1 |  | Соответствует
Н12-2-1-8 | 2022-07-05 | 184 | 10Х2М1 |  | Соответствует
Н12-2-1-9 | 2022-07-05 | 184 | 10Х2М1 |  | Соответствует
Н12-2-1-10 | 2022-07-05 | 184 | 10Х2М1 |  | Соответствует
Н12-2-1-11 | 2022-07-05 | 184 | 10Х2М1 |  | Соответствует
Н12-2-1-12 | 2022-07-05 | 184 | 10Х2М1 |  | Соответствует
Н12-2-1-13 | 2022-07-05 | 184 | 10Х2М1 |  | Соответствует
Н12-2-1-14 | 2022-07-05 | 184 | 10Х2М1 |  | Соответствует
Н12-2-1-15 | 2022-07-05 | 184 | 10Х2М1 |  | Соответствует
Н12-2-1-16 | 2022-07-05 | 184 | 10Х2М1 |  | Соответствует
ЗАКЛЮЧЕНИЕ
Результаты испытаний твердости металла сварных соединений удовлетворяют требованиям РД 26-02-80-2004.
Инженер-лаборант ИЛ, II уровень, удостоверение №НОАП-0035-4133 |  |  | ______________ | М.И. Никулин

## 120_секция 16(-01)
ООО «Алитер-Акси» |  | Санкт-Петербург, г. Колпино, Ижорский завод, д.43, лит.АЮ Испытательная лаборатория Свидетельство об аккредитации № ИЛ/ЛРИ-01323 Дата регистрации 26.04.2019г.
П Р О Т О К О Л № 58-2/2022тв от 24 июня 2022г.
проведения испытаний твердости металла сварных соединений
по договору: | 758/21 от 28.05.2021г., ООО КИНЕФ, Печь П-103 установки ЛЧ-35/11-1000.
Секция из 16 труб, 1 изделие.
№ договора, наименование Заказчика и объекта
по чертежу: | П103-337619.120.00ТБ (П103-337619.120.00-01)
Изготовитель: |  | ООО "Алитер-Акси"
Место проведения контроля: |  | Санкт-Петербург, г. Колпино, Ижорский завод, д.43, лит.АЮ
Материал и типоразмер элементов: |  | 15Х5М-У+15Х5М-У; L= 446мм.
Способ сварки: |  | РАД
Сварочные материалы: |  | Проволока EWC CrMo5.
Сведения об используемом оборудовании: |  | Ультразвуковой твердомер "ТКМ-359", зав. №12028, свидетельство о поверке №2160-П18/21 действительно до 15.07.2022г.
Испытания на твердость проведены на сварных соединениях по ГОСТ 18661-73 после термообработки в соответствии с РД 26-02-80-2004.
РЕЗУЛЬТАТЫ
№ сварного соединения | Дата контроля | Длина сварного соединения, мм | Марка стали | Твердость металла по Бринеллю, НВ | Нормативные значения твердости, не больше 270 НВ
1 | 2 | 3 | 4 | 5 | 6
П103-337619.120.00-01, изделие 1
У12-2-1-1 | 2022-06-24 | 446 | 15Х5М-У |  | Соответствует
У12-2-1-2 | 2022-06-24 | 446 | 15Х5М-У |  | Соответствует
У12-2-1-3 | 2022-06-24 | 446 | 15Х5М-У |  | Соответствует
У12-2-1-4 | 2022-06-24 | 446 | 15Х5М-У |  | Соответствует
У12-2-1-5 | 2022-06-24 | 446 | 15Х5М-У |  | Соответствует
У12-2-1-6 | 2022-06-24 | 446 | 15Х5М-У |  | Соответствует
У12-2-1-7 | 2022-06-24 | 446 | 15Х5М-У |  | Соответствует
У12-2-1-8 | 2022-06-24 | 446 | 15Х5М-У |  | Соответствует
У12-2-1-9 | 2022-06-24 | 446 | 15Х5М-У |  | Соответствует
У12-2-1-10 | 2022-06-24 | 446 | 15Х5М-У |  | Соответствует
У12-2-1-11 | 2022-06-24 | 446 | 15Х5М-У |  | Соответствует
У12-2-1-12 | 2022-06-24 | 446 | 15Х5М-У |  | Соответствует
У12-2-1-13 | 2022-06-24 | 446 | 15Х5М-У |  | Соответствует
У12-2-1-14 | 2022-06-24 | 446 | 15Х5М-У |  | Соответствует
У12-2-1-15 | 2022-06-24 | 446 | 15Х5М-У |  | Соответствует
У12-2-1-16 | 2022-06-24 | 446 | 15Х5М-У |  | Соответствует
У12-2-1-17 | 2022-06-24 | 446 | 15Х5М-У |  | Соответствует
У12-2-1-18 | 2022-06-24 | 446 | 15Х5М-У |  | Соответствует
У12-2-1-19 | 2022-06-24 | 446 | 15Х5М-У |  | Соответствует
У12-2-1-20 | 2022-06-24 | 446 | 15Х5М-У |  | Соответствует
У12-2-1-21 | 2022-06-24 | 446 | 15Х5М-У |  | Соответствует
У12-2-1-22 | 2022-06-24 | 446 | 15Х5М-У |  | Соответствует
У12-2-1-23 | 2022-06-24 | 446 | 15Х5М-У |  | Соответствует
У12-2-1-24 | 2022-06-24 | 446 | 15Х5М-У |  | Соответствует
У12-2-1-25 | 2022-06-24 | 446 | 15Х5М-У |  | Соответствует
У12-2-1-26 | 2022-06-24 | 446 | 15Х5М-У |  | Соответствует
У12-2-1-27 | 2022-06-24 | 446 | 15Х5М-У |  | Соответствует
№ сварного соединения | Дата контроля | Длина сварного соединения, мм | Марка стали | Твердость металла по Бринеллю, НВ | Нормативные значения твердости, не больше 270 НВ
1 | 2 | 3 | 4 | 5 | 6
У12-2-1-28 | 2022-06-24 | 446 | 15Х5М-У |  | Соответствует
У12-2-1-29 | 2022-06-24 | 446 | 15Х5М-У |  | Соответствует
У12-2-1-30 | 2022-06-24 | 446 | 15Х5М-У |  | Соответствует
У12-2-1-31 | 2022-06-24 | 446 | 15Х5М-У |  | Соответствует
У12-2-1-32 | 2022-06-24 | 446 | 15Х5М-У |  | Соответствует
ЗАКЛЮЧЕНИЕ
Результаты испытаний твердости металла сварных соединений удовлетворяют требованиям РД 26-02-80-2004.
Инженер-лаборант ИЛ, II уровень, удостоверение №НОАП-0035-4133 |  |  | ______________ | М.И. Никулин

## 120_секция 16 труб (1-01) (2)
ООО «Алитер-Акси» |  | Санкт-Петербург, г. Колпино, Ижорский завод, д.43, лит.АЮ Испытательная лаборатория Свидетельство об аккредитации № ИЛ/ЛРИ-01323 Дата регистрации 26.04.2019г.
П Р О Т О К О Л № 58-3/2022тв от 11 июля 2022г.
проведения испытаний твердости металла сварных соединений
по договору: | 758/21 от 28.05.2021г., ООО КИНЕФ, Печь П-103 установки ЛЧ-35/11-1000.
Секция из 16 труб, 2 изделие.
№ договора, наименование Заказчика и объекта
по чертежу: | П103-337619.120.00ТБ (П103-337619.120.00-01)
Изготовитель: |  | ООО "Алитер-Акси"
Место проведения контроля: |  | Санкт-Петербург, г. Колпино, Ижорский завод, д.43, лит.АЮ
Материал и типоразмер элементов: |  | 15Х5М-У+10Х2М1; 10Х2М1; L=339 мм, 184 мм.
Способ сварки: |  | РАД
Сварочные материалы: |  | Проволока OK Tigrod 13.22
Сведения об используемом оборудовании: |  | Ультразвуковой твердомер "ТКМ-359", зав. №12028, свидетельство о поверке №2160-П18/21 действительно до 15.07.2022г.
Испытания на твердость проведены на сварных соединениях по ГОСТ 18661-73 после термообработки в соответствии с РД 26-02-80-2004.
РЕЗУЛЬТАТЫ
№ сварного соединения | Дата контроля | Длина сварного соединения, мм | Марка стали | Твердость металла по Бринеллю, НВ | Нормативные значения твердости, не больше 240 НВ
1 | 2 | 3 | 4 | 5 | 6
П103-337619.120.00-01, изделие 2
C12-2-2-1 | 2022-07-11 | 339 | 15Х5М-У+10Х2М1 |  | Соответствует
C12-2-2-2 | 2022-07-11 | 339 | 15Х5М-У+10Х2М1 |  | Соответствует
C12-2-2-3 | 2022-07-11 | 339 | 15Х5М-У+10Х2М1 |  | Соответствует
C12-2-2-4 | 2022-07-11 | 339 | 15Х5М-У+10Х2М1 |  | Соответствует
C12-2-2-5 | 2022-07-11 | 339 | 15Х5М-У+10Х2М1 |  | Соответствует
C12-2-2-6 | 2022-07-11 | 339 | 15Х5М-У+10Х2М1 |  | Соответствует
C12-2-2-7 | 2022-07-11 | 339 | 15Х5М-У+10Х2М1 |  | Соответствует
C12-2-2-8 | 2022-07-11 | 339 | 15Х5М-У+10Х2М1 |  | Соответствует
C12-2-2-9 | 2022-07-11 | 339 | 15Х5М-У+10Х2М1 |  | Соответствует
C12-2-2-10 | 2022-07-11 | 339 | 15Х5М-У+10Х2М1 |  | Соответствует
C12-2-2-11 | 2022-07-11 | 339 | 15Х5М-У+10Х2М1 |  | Соответствует
C12-2-2-12 | 2022-07-11 | 339 | 15Х5М-У+10Х2М1 |  | Соответствует
C12-2-2-13 | 2022-07-11 | 339 | 15Х5М-У+10Х2М1 |  | Соответствует
C12-2-2-14 | 2022-07-11 | 339 | 15Х5М-У+10Х2М1 |  | Соответствует
C12-2-2-15 | 2022-07-11 | 339 | 15Х5М-У+10Х2М1 |  | Соответствует
C12-2-2-16 | 2022-07-11 | 339 | 15Х5М-У+10Х2М1 |  | Соответствует
C12-2-2-17 | 2022-07-11 | 339 | 15Х5М-У+10Х2М1 |  | Соответствует
C12-2-2-18 | 2022-07-11 | 339 | 15Х5М-У+10Х2М1 |  | Соответствует
C12-2-2-19 | 2022-07-11 | 339 | 15Х5М-У+10Х2М1 |  | Соответствует
C12-2-2-20 | 2022-07-11 | 339 | 15Х5М-У+10Х2М1 |  | Соответствует
C12-2-2-21 | 2022-07-11 | 339 | 15Х5М-У+10Х2М1 |  | Соответствует
C12-2-2-22 | 2022-07-11 | 339 | 15Х5М-У+10Х2М1 |  | Соответствует
C12-2-2-23 | 2022-07-11 | 339 | 15Х5М-У+10Х2М1 |  | Соответствует
C12-2-2-24 | 2022-07-11 | 339 | 15Х5М-У+10Х2М1 |  | Соответствует
C12-2-2-25 | 2022-07-11 | 339 | 15Х5М-У+10Х2М1 |  | Соответствует
C12-2-2-26 | 2022-07-11 | 339 | 15Х5М-У+10Х2М1 |  | Соответствует
C12-2-2-27 | 2022-07-11 | 339 | 15Х5М-У+10Х2М1 |  | Соответствует
№ сварного соединения | Дата контроля | Длина сварного соединения, мм | Марка стали | Твердость металла по Бринеллю, НВ | Нормативные значения твердости, не больше 240 НВ
1 | 2 | 3 | 4 | 5 | 6
C12-2-2-28 | 2022-07-11 | 339 | 15Х5М-У+10Х2М1 |  | Соответствует
C12-2-2-29 | 2022-07-11 | 339 | 15Х5М-У+10Х2М1 |  | Соответствует
C12-2-2-30 | 2022-07-11 | 339 | 15Х5М-У+10Х2М1 |  | Соответствует
C12-2-2-31 | 2022-07-11 | 339 | 15Х5М-У+10Х2М1 |  | Соответствует
C12-2-2-32 | 2022-07-11 | 339 | 15Х5М-У+10Х2М1 |  | Соответствует
C12-2-2-33 | 2022-07-04 | 339 | 10Х2М1 |  | Соответствует
C12-2-2-34 | 2022-07-05 | 339 | 10Х2М1 |  | Соответствует
C12-2-2-35 | 2022-07-05 | 339 | 10Х2М1 |  | Соответствует
C12-2-2-36 | 2022-07-05 | 339 | 10Х2М1 |  | Соответствует
C12-2-2-37 | 2022-07-05 | 339 | 10Х2М1 |  | Соответствует
C12-2-2-38 | 2022-07-05 | 339 | 10Х2М1 |  | Соответствует
C12-2-2-39 | 2022-07-06 | 339 | 10Х2М1 |  | Соответствует
C12-2-2-40 | 2022-07-05 | 339 | 10Х2М1 |  | Соответствует
C12-2-2-41 | 2022-07-06 | 339 | 10Х2М1 |  | Соответствует
C12-2-2-42 | 2022-07-06 | 339 | 10Х2М1 |  | Соответствует
C12-2-2-43 | 2022-07-07 | 339 | 10Х2М1 |  | Соответствует
C12-2-2-44 | 2022-07-07 | 339 | 10Х2М1 |  | Соответствует
C12-2-2-45 | 2022-07-07 | 339 | 10Х2М1 |  | Соответствует
C12-2-2-46 | 2022-07-07 | 339 | 10Х2М1 |  | Соответствует
C12-2-2-47 | 2022-07-08 | 339 | 10Х2М1 |  | Соответствует
C12-2-2-48 | 2022-07-08 | 339 | 10Х2М1 |  | Соответствует
C12-2-2-49 | 2022-07-08 | 339 | 10Х2М1 |  | Соответствует
C12-2-2-50 | 2022-07-08 | 339 | 10Х2М1 |  | Соответствует
C12-2-2-51 | 2022-07-07 | 339 | 10Х2М1 |  | Соответствует
C12-2-2-52 | 2022-07-07 | 339 | 10Х2М1 |  | Соответствует
C12-2-2-53 | 2022-07-07 | 339 | 10Х2М1 |  | Соответствует
C12-2-2-54 | 2022-07-07 | 339 | 10Х2М1 |  | Соответствует
C12-2-2-55 | 2022-07-06 | 339 | 10Х2М1 |  | Соответствует
C12-2-2-56 | 2022-07-06 | 339 | 10Х2М1 |  | Соответствует
C12-2-2-57 | 2022-07-05 | 339 | 10Х2М1 |  | Соответствует
C12-2-2-58 | 2022-07-06 | 339 | 10Х2М1 |  | Соответствует
C12-2-2-59 | 2022-07-05 | 339 | 10Х2М1 |  | Соответствует
C12-2-2-60 | 2022-07-05 | 339 | 10Х2М1 |  | Соответствует
C12-2-2-61 | 2022-07-05 | 339 | 10Х2М1 |  | Соответствует
C12-2-2-62 | 2022-07-05 | 339 | 10Х2М1 |  | Соответствует
C12-2-2-63 | 2022-07-05 | 339 | 10Х2М1 |  | Соответствует
C12-2-2-64 | 2022-07-04 | 339 | 10Х2М1 |  | Соответствует
Н12-2-2-1 | 2022-07-11 | 184 | 10Х2М1 |  | Соответствует
Н12-2-2-2 | 2022-07-11 | 184 | 10Х2М1 |  | Соответствует
Н12-2-2-3 | 2022-07-11 | 184 | 10Х2М1 |  | Соответствует
Н12-2-2-4 | 2022-07-11 | 184 | 10Х2М1 |  | Соответствует
Н12-2-2-5 | 2022-07-11 | 184 | 10Х2М1 |  | Соответствует
Н12-2-2-6 | 2022-07-11 | 184 | 10Х2М1 |  | Соответствует
Н12-2-2-7 | 2022-07-11 | 184 | 10Х2М1 |  | Соответствует
Н12-2-2-8 | 2022-07-11 | 184 | 10Х2М1 |  | Соответствует
Н12-2-2-9 | 2022-07-11 | 184 | 10Х2М1 |  | Соответствует
Н12-2-2-10 | 2022-07-11 | 184 | 10Х2М1 |  | Соответствует
Н12-2-2-11 | 2022-07-11 | 184 | 10Х2М1 |  | Соответствует
Н12-2-2-12 | 2022-07-11 | 184 | 10Х2М1 |  | Соответствует
Н12-2-2-13 | 2022-07-11 | 184 | 10Х2М1 |  | Соответствует
Н12-2-2-14 | 2022-07-11 | 184 | 10Х2М1 |  | Соответствует
Н12-2-2-15 | 2022-07-11 | 184 | 10Х2М1 |  | Соответствует
Н12-2-2-16 | 2022-07-11 | 184 | 10Х2М1 |  | Соответствует
ЗАКЛЮЧЕНИЕ
Результаты испытаний твердости металла сварных соединений удовлетворяют требованиям РД 26-02-80-2004.
Инженер-лаборант ИЛ, II уровень, удостоверение №НОАП-0035-4133 |  |  | ______________ | М.И. Никулин

## 120_секция 16 труб (У2)
ООО «Алитер-Акси» |  | Санкт-Петербург, г. Колпино, Ижорский завод, д.43, лит.АЮ Испытательная лаборатория Свидетельство об аккредитации № ИЛ/ЛРИ-01323 Дата регистрации 26.04.2019г.
П Р О Т О К О Л № 58-4/2022тв от 05 июля 2022г.
проведения испытаний твердости металла сварных соединений
по договору: | 758/21 от 28.05.2021г., ООО КИНЕФ, Печь П-103 установки ЛЧ-35/11-1000.
Секция из 16 труб, 2 изделие.
№ договора, наименование Заказчика и объекта
по чертежу: | П103-337619.120.00ТБ (П103-337619.120.00-01)
Изготовитель: |  | ООО "Алитер-Акси"
Место проведения контроля: |  | Санкт-Петербург, г. Колпино, Ижорский завод, д.43, лит.АЮ
Материал и типоразмер элементов: |  | 15Х5М-У; L= 446 мм.
Способ сварки: |  | РАД
Сварочные материалы: |  | Проволока EWC CrMo5.
Сведения об используемом оборудовании: |  | Ультразвуковой твердомер "ТКМ-359", зав. №12028, свидетельство о поверке №2160-П18/21 действительно до 15.07.2022г.
Испытания на твердость проведены на сварных соединениях по ГОСТ 18661-73 после термообработки в соответствии с РД 26-02-80-2004.
РЕЗУЛЬТАТЫ
№ сварного соединения | Дата контроля | Длина сварного соединения, мм | Марка стали | Твердость металла по Бринеллю, НВ | Нормативные значения твердости, не больше 270 НВ
1 | 2 | 3 | 4 | 5 | 6
П103-337619.120.00-01, изделие 2
У12-2-2-1 | 2022-07-04 | 446 | 15Х5М-У |  | Соответствует
У12-2-2-2 | 2022-07-04 | 446 | 15Х5М-У |  | Соответствует
У12-2-2-3 | 2022-07-04 | 446 | 15Х5М-У |  | Соответствует
У12-2-2-4 | 2022-07-04 | 446 | 15Х5М-У |  | Соответствует
У12-2-2-5 | 2022-07-04 | 446 | 15Х5М-У |  | Соответствует
У12-2-2-6 | 2022-07-04 | 446 | 15Х5М-У |  | Соответствует
У12-2-2-7 | 2022-07-04 | 446 | 15Х5М-У |  | Соответствует
У12-2-2-8 | 2022-07-04 | 446 | 15Х5М-У |  | Соответствует
У12-2-2-9 | 2022-07-04 | 446 | 15Х5М-У |  | Соответствует
У12-2-2-10 | 2022-07-04 | 446 | 15Х5М-У |  | Соответствует
У12-2-2-11 | 2022-07-04 | 446 | 15Х5М-У |  | Соответствует
У12-2-2-12 | 2022-07-04 | 446 | 15Х5М-У |  | Соответствует
У12-2-2-13 | 2022-07-04 | 446 | 15Х5М-У |  | Соответствует
У12-2-2-14 | 2022-07-04 | 446 | 15Х5М-У |  | Соответствует
У12-2-2-15 | 2022-07-04 | 446 | 15Х5М-У |  | Соответствует
У12-2-2-16 | 2022-07-04 | 446 | 15Х5М-У |  | Соответствует
У12-2-2-17 | 2022-07-05 | 446 | 15Х5М-У |  | Соответствует
У12-2-2-18 | 2022-07-05 | 446 | 15Х5М-У |  | Соответствует
У12-2-2-19 | 2022-07-05 | 446 | 15Х5М-У |  | Соответствует
У12-2-2-20 | 2022-07-05 | 446 | 15Х5М-У |  | Соответствует
У12-2-2-21 | 2022-07-05 | 446 | 15Х5М-У |  | Соответствует
У12-2-2-22 | 2022-07-05 | 446 | 15Х5М-У |  | Соответствует
У12-2-2-23 | 2022-07-05 | 446 | 15Х5М-У |  | Соответствует
У12-2-2-24 | 2022-07-05 | 446 | 15Х5М-У |  | Соответствует
У12-2-2-25 | 2022-07-05 | 446 | 15Х5М-У |  | Соответствует
У12-2-2-26 | 2022-07-05 | 446 | 15Х5М-У |  | Соответствует
У12-2-2-27 | 2022-07-05 | 446 | 15Х5М-У |  | Соответствует
№ сварного соединения | Дата контроля | Длина сварного соединения, мм | Марка стали | Твердость металла по Бринеллю, НВ | Нормативные значения твердости, не больше 270 НВ
1 | 2 | 3 | 4 | 5 | 6
У12-2-2-28 | 2022-07-05 | 446 | 15Х5М-У |  | Соответствует
У12-2-2-29 | 2022-07-05 | 446 | 15Х5М-У |  | Соответствует
У12-2-2-30 | 2022-07-05 | 446 | 15Х5М-У |  | Соответствует
У12-2-2-31 | 2022-07-05 | 446 | 15Х5М-У |  | Соответствует
У12-2-2-32 | 2022-07-05 | 446 | 15Х5М-У |  | Соответствует
ЗАКЛЮЧЕНИЕ
Результаты испытаний твердости металла сварных соединений удовлетворяют требованиям РД 26-02-80-2004.
Инженер-лаборант ИЛ, II уровень, удостоверение №НОАП-0035-4133 |  |  | ______________ | М.И. Никулин

## 120_секция 16 труб (1-01) (3)
ООО «Алитер-Акси» |  | Санкт-Петербург, г. Колпино, Ижорский завод, д.43, лит.АЮ Испытательная лаборатория Свидетельство об аккредитации № ИЛ/ЛРИ-01323 Дата регистрации 26.04.2019г.
П Р О Т О К О Л № 58-5/2022тв от 14 июля 2022г.
проведения испытаний твердости металла сварных соединений
по договору: | 758/21 от 28.05.2021г., ООО КИНЕФ, Печь П-103 установки ЛЧ-35/11-1000.
Секция из 16 труб, 3 изделие.
№ договора, наименование Заказчика и объекта
по чертежу: | П103-337619.120.00ТБ (П103-337619.120.00-01)
Изготовитель: |  | ООО "Алитер-Акси"
Место проведения контроля: |  | Санкт-Петербург, г. Колпино, Ижорский завод, д.43, лит.АЮ
Материал и типоразмер элементов: |  | 15Х5М-У+10Х2М1; 10Х2М1; L=339 мм, 184 мм.
Способ сварки: |  | РАД
Сварочные материалы: |  | Проволока OK Tigrod 13.22
Сведения об используемом оборудовании: |  | Ультразвуковой твердомер "ТКМ-359", зав. №12028, свидетельство о поверке №2160-П18/21 действительно до 15.07.2022г.
Испытания на твердость проведены на сварных соединениях по ГОСТ 18661-73 после термообработки в соответствии с РД 26-02-80-2004.
РЕЗУЛЬТАТЫ
№ сварного соединения | Дата контроля | Длина сварного соединения, мм | Марка стали | Твердость металла по Бринеллю, НВ | Нормативные значения твердости, не больше 240 НВ
1 | 2 | 3 | 4 | 5 | 6
П103-337619.120.00-01, изделие 3
C12-2-3-1 | 2022-07-14 | 339 | 15Х5М-У+10Х2М1 |  | Соответствует
C12-2-3-2 | 2022-07-14 | 339 | 15Х5М-У+10Х2М1 |  | Соответствует
C12-2-3-3 | 2022-07-14 | 339 | 15Х5М-У+10Х2М1 |  | Соответствует
C12-2-3-4 | 2022-07-14 | 339 | 15Х5М-У+10Х2М1 |  | Соответствует
C12-2-3-5 | 2022-07-14 | 339 | 15Х5М-У+10Х2М1 |  | Соответствует
C12-2-3-6 | 2022-07-14 | 339 | 15Х5М-У+10Х2М1 |  | Соответствует
C12-2-3-7 | 2022-07-14 | 339 | 15Х5М-У+10Х2М1 |  | Соответствует
C12-2-3-8 | 2022-07-14 | 339 | 15Х5М-У+10Х2М1 |  | Соответствует
C12-2-3-9 | 2022-07-14 | 339 | 15Х5М-У+10Х2М1 |  | Соответствует
C12-2-3-10 | 2022-07-14 | 339 | 15Х5М-У+10Х2М1 |  | Соответствует
C12-2-3-11 | 2022-07-14 | 339 | 15Х5М-У+10Х2М1 |  | Соответствует
C12-2-3-12 | 2022-07-14 | 339 | 15Х5М-У+10Х2М1 |  | Соответствует
C12-2-3-13 | 2022-07-14 | 339 | 15Х5М-У+10Х2М1 |  | Соответствует
C12-2-3-14 | 2022-07-14 | 339 | 15Х5М-У+10Х2М1 |  | Соответствует
C12-2-3-15 | 2022-07-14 | 339 | 15Х5М-У+10Х2М1 |  | Соответствует
C12-2-3-16 | 2022-07-14 | 339 | 15Х5М-У+10Х2М1 |  | Соответствует
C12-2-3-17 | 2022-07-14 | 339 | 15Х5М-У+10Х2М1 |  | Соответствует
C12-2-3-18 | 2022-07-14 | 339 | 15Х5М-У+10Х2М1 |  | Соответствует
C12-2-3-19 | 2022-07-14 | 339 | 15Х5М-У+10Х2М1 |  | Соответствует
C12-2-3-20 | 2022-07-14 | 339 | 15Х5М-У+10Х2М1 |  | Соответствует
C12-2-3-21 | 2022-07-14 | 339 | 15Х5М-У+10Х2М1 |  | Соответствует
C12-2-3-22 | 2022-07-14 | 339 | 15Х5М-У+10Х2М1 |  | Соответствует
C12-2-3-23 | 2022-07-14 | 339 | 15Х5М-У+10Х2М1 |  | Соответствует
C12-2-3-24 | 2022-07-14 | 339 | 15Х5М-У+10Х2М1 |  | Соответствует
C12-2-3-25 | 2022-07-14 | 339 | 15Х5М-У+10Х2М1 |  | Соответствует
C12-2-3-26 | 2022-07-14 | 339 | 15Х5М-У+10Х2М1 |  | Соответствует
C12-2-3-27 | 2022-07-14 | 339 | 15Х5М-У+10Х2М1 |  | Соответствует
№ сварного соединения | Дата контроля | Длина сварного соединения, мм | Марка стали | Твердость металла по Бринеллю, НВ | Нормативные значения твердости, не больше 240 НВ
1 | 2 | 3 | 4 | 5 | 6
C12-2-3-28 | 2022-07-14 | 339 | 15Х5М-У+10Х2М1 |  | Соответствует
C12-2-3-29 | 2022-07-14 | 339 | 15Х5М-У+10Х2М1 |  | Соответствует
C12-2-3-30 | 2022-07-14 | 339 | 15Х5М-У+10Х2М1 |  | Соответствует
C12-2-3-31 | 2022-07-14 | 339 | 15Х5М-У+10Х2М1 |  | Соответствует
C12-2-3-32 | 2022-07-14 | 339 | 15Х5М-У+10Х2М1 |  | Соответствует
C12-2-3-33 | 2022-07-08 | 339 | 10Х2М1 |  | Соответствует
C12-2-3-34 | 2022-07-08 | 339 | 10Х2М1 |  | Соответствует
C12-2-3-35 | 2022-07-08 | 339 | 10Х2М1 |  | Соответствует
C12-2-3-36 | 2022-07-08 | 339 | 10Х2М1 |  | Соответствует
C12-2-3-37 | 2022-07-11 | 339 | 10Х2М1 |  | Соответствует
C12-2-3-38 | 2022-07-11 | 339 | 10Х2М1 |  | Соответствует
C12-2-3-39 | 2022-07-11 | 339 | 10Х2М1 |  | Соответствует
C12-2-3-40 | 2022-07-11 | 339 | 10Х2М1 |  | Соответствует
C12-2-3-41 | 2022-07-12 | 339 | 10Х2М1 |  | Соответствует
C12-2-3-42 | 2022-07-12 | 339 | 10Х2М1 |  | Соответствует
C12-2-3-43 | 2022-07-12 | 339 | 10Х2М1 |  | Соответствует
C12-2-3-44 | 2022-07-12 | 339 | 10Х2М1 |  | Соответствует
C12-2-3-45 | 2022-07-12 | 339 | 10Х2М1 |  | Соответствует
C12-2-3-46 | 2022-07-12 | 339 | 10Х2М1 |  | Соответствует
C12-2-3-47 | 2022-07-13 | 339 | 10Х2М1 |  | Соответствует
C12-2-3-48 | 2022-07-13 | 339 | 10Х2М1 |  | Соответствует
C12-2-3-49 | 2022-07-13 | 339 | 10Х2М1 |  | Соответствует
C12-2-3-50 | 2022-07-13 | 339 | 10Х2М1 |  | Соответствует
C12-2-3-51 | 2022-07-12 | 339 | 10Х2М1 |  | Соответствует
C12-2-3-52 | 2022-07-12 | 339 | 10Х2М1 |  | Соответствует
C12-2-3-53 | 2022-07-12 | 339 | 10Х2М1 |  | Соответствует
C12-2-3-54 | 2022-07-12 | 339 | 10Х2М1 |  | Соответствует
C12-2-3-55 | 2022-07-12 | 339 | 10Х2М1 |  | Соответствует
C12-2-3-56 | 2022-07-12 | 339 | 10Х2М1 |  | Соответствует
C12-2-3-57 | 2022-07-11 | 339 | 10Х2М1 |  | Соответствует
C12-2-3-58 | 2022-07-11 | 339 | 10Х2М1 |  | Соответствует
C12-2-3-59 | 2022-07-11 | 339 | 10Х2М1 |  | Соответствует
C12-2-3-60 | 2022-07-11 | 339 | 10Х2М1 |  | Соответствует
C12-2-3-61 | 2022-07-08 | 339 | 10Х2М1 |  | Соответствует
C12-2-3-62 | 2022-07-08 | 339 | 10Х2М1 |  | Соответствует
C12-2-3-63 | 2022-07-08 | 339 | 10Х2М1 |  | Соответствует
C12-2-3-64 | 2022-07-08 | 339 | 10Х2М1 |  | Соответствует
Н12-2-3-1 | 2022-07-14 | 184 | 10Х2М1 |  | Соответствует
Н12-2-3-2 | 2022-07-14 | 184 | 10Х2М1 |  | Соответствует
Н12-2-3-3 | 2022-07-14 | 184 | 10Х2М1 |  | Соответствует
Н12-2-3-4 | 2022-07-14 | 184 | 10Х2М1 |  | Соответствует
Н12-2-3-5 | 2022-07-14 | 184 | 10Х2М1 |  | Соответствует
Н12-2-3-6 | 2022-07-14 | 184 | 10Х2М1 |  | Соответствует
Н12-2-3-7 | 2022-07-14 | 184 | 10Х2М1 |  | Соответствует
Н12-2-3-8 | 2022-07-14 | 184 | 10Х2М1 |  | Соответствует
Н12-2-3-9 | 2022-07-14 | 184 | 10Х2М1 |  | Соответствует
Н12-2-3-10 | 2022-07-14 | 184 | 10Х2М1 |  | Соответствует
Н12-2-3-11 | 2022-07-14 | 184 | 10Х2М1 |  | Соответствует
Н12-2-3-12 | 2022-07-14 | 184 | 10Х2М1 |  | Соответствует
Н12-2-3-13 | 2022-07-14 | 184 | 10Х2М1 |  | Соответствует
Н12-2-3-14 | 2022-07-14 | 184 | 10Х2М1 |  | Соответствует
Н12-2-3-15 | 2022-07-14 | 184 | 10Х2М1 |  | Соответствует
Н12-2-3-16 | 2022-07-14 | 184 | 10Х2М1 |  | Соответствует
ЗАКЛЮЧЕНИЕ
Результаты испытаний твердости металла сварных соединений удовлетворяют требованиям РД 26-02-80-2004.
Инженер-лаборант ИЛ, II уровень, удостоверение №НОАП-0035-4133 |  |  | ______________ | М.И. Никулин

## 120_секция 16 труб (У2) (2)
ООО «Алитер-Акси» |  | Санкт-Петербург, г. Колпино, Ижорский завод, д.43, лит.АЮ Испытательная лаборатория Свидетельство об аккредитации № ИЛ/ЛРИ-01323 Дата регистрации 26.04.2019г.
П Р О Т О К О Л № 58-6/2022тв от 05 июля 2022г.
проведения испытаний твердости металла сварных соединений
по договору: | 758/21 от 28.05.2021г., ООО КИНЕФ, Печь П-103 установки ЛЧ-35/11-1000.
Секция из 16 труб, 3 изделие.
№ договора, наименование Заказчика и объекта
по чертежу: | П103-337619.120.00ТБ (П103-337619.120.00-01)
Изготовитель: |  | ООО "Алитер-Акси"
Место проведения контроля: |  | Санкт-Петербург, г. Колпино, Ижорский завод, д.43, лит.АЮ
Материал и типоразмер элементов: |  | 15Х5М-У; L= 446 мм.
Способ сварки: |  | РАД
Сварочные материалы: |  | Проволока EWC CrMo5.
Сведения об используемом оборудовании: |  | Ультразвуковой твердомер "ТКМ-359", зав. №12028, свидетельство о поверке №2160-П18/21 действительно до 15.07.2022г.
Испытания на твердость проведены на сварных соединениях по ГОСТ 18661-73 после термообработки в соответствии с РД 26-02-80-2004.
РЕЗУЛЬТАТЫ
№ сварного соединения | Дата контроля | Длина сварного соединения, мм | Марка стали | Твердость металла по Бринеллю, НВ | Нормативные значения твердости, не больше 270 НВ
1 | 2 | 3 | 4 | 5 | 6
П103-337619.120.00-01, изделие 3
У12-2-3-1 | 2022-07-05 | 446 | 15Х5М-У |  | Соответствует
У12-2-3-2 | 2022-07-05 | 446 | 15Х5М-У |  | Соответствует
У12-2-3-3 | 2022-07-05 | 446 | 15Х5М-У |  | Соответствует
У12-2-3-4 | 2022-07-05 | 446 | 15Х5М-У |  | Соответствует
У12-2-3-5 | 2022-07-05 | 446 | 15Х5М-У |  | Соответствует
У12-2-3-6 | 2022-07-05 | 446 | 15Х5М-У |  | Соответствует
У12-2-3-7 | 2022-07-05 | 446 | 15Х5М-У |  | Соответствует
У12-2-3-8 | 2022-07-05 | 446 | 15Х5М-У |  | Соответствует
У12-2-3-9 | 2022-07-05 | 446 | 15Х5М-У |  | Соответствует
У12-2-3-10 | 2022-07-05 | 446 | 15Х5М-У |  | Соответствует
У12-2-3-11 | 2022-07-05 | 446 | 15Х5М-У |  | Соответствует
У12-2-3-12 | 2022-07-05 | 446 | 15Х5М-У |  | Соответствует
У12-2-3-13 | 2022-07-05 | 446 | 15Х5М-У |  | Соответствует
У12-2-3-14 | 2022-07-05 | 446 | 15Х5М-У |  | Соответствует
У12-2-3-15 | 2022-07-05 | 446 | 15Х5М-У |  | Соответствует
У12-2-3-16 | 2022-07-05 | 446 | 15Х5М-У |  | Соответствует
У12-2-3-17 | 2022-07-05 | 446 | 15Х5М-У |  | Соответствует
У12-2-3-18 | 2022-07-05 | 446 | 15Х5М-У |  | Соответствует
У12-2-3-19 | 2022-07-05 | 446 | 15Х5М-У |  | Соответствует
У12-2-3-20 | 2022-07-05 | 446 | 15Х5М-У |  | Соответствует
У12-2-3-21 | 2022-07-05 | 446 | 15Х5М-У |  | Соответствует
У12-2-3-22 | 2022-07-05 | 446 | 15Х5М-У |  | Соответствует
У12-2-3-23 | 2022-07-05 | 446 | 15Х5М-У |  | Соответствует
У12-2-3-24 | 2022-07-05 | 446 | 15Х5М-У |  | Соответствует
У12-2-3-25 | 2022-07-05 | 446 | 15Х5М-У |  | Соответствует
У12-2-3-26 | 2022-07-05 | 446 | 15Х5М-У |  | Соответствует
У12-2-3-27 | 2022-07-05 | 446 | 15Х5М-У |  | Соответствует
№ сварного соединения | Дата контроля | Длина сварного соединения, мм | Марка стали | Твердость металла по Бринеллю, НВ | Нормативные значения твердости, не больше 270 НВ
1 | 2 | 3 | 4 | 5 | 6
У12-2-3-28 | 2022-07-05 | 446 | 15Х5М-У |  | Соответствует
У12-2-3-29 | 2022-07-05 | 446 | 15Х5М-У |  | Соответствует
У12-2-3-30 | 2022-07-05 | 446 | 15Х5М-У |  | Соответствует
У12-2-3-31 | 2022-07-05 | 446 | 15Х5М-У |  | Соответствует
У12-2-3-32 | 2022-07-05 | 446 | 15Х5М-У |  | Соответствует
ЗАКЛЮЧЕНИЕ
Результаты испытаний твердости металла сварных соединений удовлетворяют требованиям РД 26-02-80-2004.
Инженер-лаборант ИЛ, II уровень, удостоверение №НОАП-0035-4133 |  |  | ______________ | М.И. Никулин

## 130_секция 8 труб
ООО «Алитер-Акси» |  | Санкт-Петербург, г. Колпино, Ижорский завод, д.43, лит.АЮ Испытательная лаборатория Свидетельство об аккредитации № ИЛ/ЛРИ-01323 Дата регистрации 26.04.2019г.
П Р О Т О К О Л № 59-1/2022тв от 23 августа 2022г.
проведения испытаний твердости металла сварных соединений
по договору: | 758/21 от 28.05.2021г., ООО КИНЕФ, Печь П-103 установки ЛЧ-35/11-1000.
Секция из 8 труб, 1 изделие.
№ договора, наименование Заказчика и объекта
по чертежу: | П103-337619.130.00ТБ (П103-337619.130.00)
Изготовитель: |  | ООО "Алитер-Акси"
Место проведения контроля: |  | Санкт-Петербург, г. Колпино, Ижорский завод, д.43, лит.АЮ
Материал и типоразмер элементов: |  | 15Х5М-У+10Х2М1; 10Х2М1; L=339 мм, 184 мм.
Способ сварки: |  | РАД
Сварочные материалы: |  | Проволока OK Tigrod 13.22
Сведения об используемом оборудовании: |  | Ультразвуковой твердомер "ТКМ-459", зав. №19245, свидетельство о поверке №568-П08/22 действительно до 02.02.2023г.
Испытания на твердость проведены на сварных соединениях по ГОСТ 18661-73 после термообработки в соответствии с РД 26-02-80-2004.
РЕЗУЛЬТАТЫ
№ сварного соединения | Дата контроля | Длина сварного соединения, мм | Марка стали | Твердость металла по Бринеллю, НВ | Нормативные значения твердости, не больше 240 НВ
1 | 2 | 3 | 4 | 5 | 6
П103-337619.130.00, изделие 1
C13-1-1-1 | 2022-08-23 | 339 | 15Х5М-У+10Х2М1 |  | Соответствует
C13-1-1-2 | 2022-08-23 | 339 | 15Х5М-У+10Х2М1 |  | Соответствует
C13-1-1-3 | 2022-08-23 | 339 | 15Х5М-У+10Х2М1 |  | Соответствует
C13-1-1-4 | 2022-08-23 | 339 | 15Х5М-У+10Х2М1 |  | Соответствует
C13-1-1-5 | 2022-08-23 | 339 | 15Х5М-У+10Х2М1 |  | Соответствует
C13-1-1-6 | 2022-08-23 | 339 | 15Х5М-У+10Х2М1 |  | Соответствует
C13-1-1-7 | 2022-08-23 | 339 | 15Х5М-У+10Х2М1 |  | Соответствует
C13-1-1-8 | 2022-08-23 | 339 | 15Х5М-У+10Х2М1 |  | Соответствует
C13-1-1-9 | 2022-08-23 | 339 | 15Х5М-У+10Х2М1 |  | Соответствует
C13-1-1-10 | 2022-08-23 | 339 | 15Х5М-У+10Х2М1 |  | Соответствует
C13-1-1-11 | 2022-08-23 | 339 | 15Х5М-У+10Х2М1 |  | Соответствует
C13-1-1-12 | 2022-08-23 | 339 | 15Х5М-У+10Х2М1 |  | Соответствует
C13-1-1-13 | 2022-08-23 | 339 | 15Х5М-У+10Х2М1 |  | Соответствует
C13-1-1-14 | 2022-08-23 | 339 | 15Х5М-У+10Х2М1 |  | Соответствует
C13-1-1-15 | 2022-08-23 | 339 | 15Х5М-У+10Х2М1 |  | Соответствует
C13-1-1-16 | 2022-08-23 | 339 | 15Х5М-У+10Х2М1 |  | Соответствует
C13-1-1-17 | 2022-08-17 | 339 | 10Х2М1+10Х2М1 |  | Соответствует
C13-1-1-18 | 2022-08-17 | 339 | 10Х2М1+10Х2М1 |  | Соответствует
C13-1-1-19 | 2022-08-17 | 339 | 10Х2М1+10Х2М1 |  | Соответствует
C13-1-1-20 | 2022-08-17 | 339 | 10Х2М1+10Х2М1 |  | Соответствует
C13-1-1-21 | 2022-08-16 | 339 | 10Х2М1+10Х2М1 |  | Соответствует
C13-1-1-22 | 2022-08-16 | 339 | 10Х2М1+10Х2М1 |  | Соответствует
C13-1-1-23 | 2022-08-16 | 339 | 10Х2М1+10Х2М1 |  | Соответствует
C13-1-1-24 | 2022-08-16 | 339 | 10Х2М1+10Х2М1 |  | Соответствует
C13-1-1-25 | 2022-08-16 | 339 | 10Х2М1+10Х2М1 |  | Соответствует
C13-1-1-26 | 2022-08-16 | 339 | 10Х2М1+10Х2М1 |  | Соответствует
C13-1-1-27 | 2022-08-16 | 339 | 10Х2М1+10Х2М1 |  | Соответствует
C13-1-1-28 | 2022-08-16 | 339 | 10Х2М1+10Х2М1 |  | Соответствует
№ сварного соединения | Дата контроля | Длина сварного соединения, мм | Марка стали | Твердость металла по Бринеллю, НВ | Нормативные значения твердости, не больше 240 НВ
1 | 2 | 3 | 4 | 5 | 6
C13-1-1-29 | 2022-08-17 | 339 | 10Х2М1+10Х2М1 |  | Соответствует
C13-1-1-30 | 2022-08-17 | 339 | 10Х2М1+10Х2М1 |  | Соответствует
C13-1-1-31 | 2022-08-17 | 339 | 10Х2М1+10Х2М1 |  | Соответствует
C13-1-1-32 | 2022-08-17 | 339 | 10Х2М1+10Х2М1 |  | Соответствует
Н13-1-1-1 | 2022-08-23 | 184 | 10Х2М1+10Х2М1 |  | Соответствует
Н13-1-1-2 | 2022-08-23 | 184 | 10Х2М1+10Х2М1 |  | Соответствует
Н13-1-1-3 | 2022-08-23 | 184 | 10Х2М1+10Х2М1 |  | Соответствует
Н13-1-1-4 | 2022-08-23 | 184 | 10Х2М1+10Х2М1 |  | Соответствует
Н13-1-1-5 | 2022-08-23 | 184 | 10Х2М1+10Х2М1 |  | Соответствует
Н13-1-1-6 | 2022-08-23 | 184 | 10Х2М1+10Х2М1 |  | Соответствует
Н13-1-1-7 | 2022-08-23 | 184 | 10Х2М1+10Х2М1 |  | Соответствует
Н13-1-1-8 | 2022-08-23 | 184 | 10Х2М1+10Х2М1 |  | Соответствует
ЗАКЛЮЧЕНИЕ
Результаты испытаний твердости металла сварных соединений удовлетворяют требованиям РД 26-02-80-2004.
Инженер-лаборант ИЛ, II уровень, удостоверение №НОАП-0035-4133 |  |  | ______________ | М.И. Никулин

## 130_секция 8 труб (1)
ООО «Алитер-Акси» |  | Санкт-Петербург, г. Колпино, Ижорский завод, д.43, лит.АЮ Испытательная лаборатория Свидетельство об аккредитации № ИЛ/ЛРИ-01323 Дата регистрации 26.04.2019г.
П Р О Т О К О Л № 59-2/2022тв от 02 августа 2022г.
проведения испытаний твердости металла сварных соединений
по договору: | 758/21 от 28.05.2021г., ООО КИНЕФ, Печь П-103 установки ЛЧ-35/11-1000.
Секция из 8 труб, 1 изделие.
№ договора, наименование Заказчика и объекта
по чертежу: | П103-337619.130.00ТБ (П103-337619.130.00)
Изготовитель: |  | ООО "Алитер-Акси"
Место проведения контроля: |  | Санкт-Петербург, г. Колпино, Ижорский завод, д.43, лит.АЮ
Материал и типоразмер элементов: |  | 15Х5М-У+15Х5М-У; L=446 мм.
Способ сварки: |  | РАД
Сварочные материалы: |  | Проволока EWC CrMo5.
Сведения об используемом оборудовании: |  | Ультразвуковой твердомер "ТКМ-459", зав. №19245, свидетельство о поверке №568-П08/22 действительно до 02.02.2023г.
Испытания на твердость проведены на сварных соединениях по ГОСТ 18661-73 после термообработки в соответствии с РД 26-02-80-2004.
РЕЗУЛЬТАТЫ
№ сварного соединения | Дата контроля | Длина сварного соединения, мм | Марка стали | Твердость металла по Бринеллю, НВ | Нормативные значения твердости, не больше 270 НВ
1 | 2 | 3 | 4 | 5 | 6
П103-337619.130.00, изделие 1
У13-1-1-1 | 2022-08-02 | 446 | 15Х5М-У |  | Соответствует
У13-1-1-2 | 2022-08-02 | 446 | 15Х5М-У |  | Соответствует
У13-1-1-3 | 2022-08-02 | 446 | 15Х5М-У |  | Соответствует
У13-1-1-4 | 2022-08-02 | 446 | 15Х5М-У |  | Соответствует
У13-1-1-5 | 2022-08-02 | 446 | 15Х5М-У |  | Соответствует
У13-1-1-6 | 2022-08-02 | 446 | 15Х5М-У |  | Соответствует
У13-1-1-7 | 2022-08-02 | 446 | 15Х5М-У |  | Соответствует
У13-1-1-8 | 2022-08-02 | 446 | 15Х5М-У |  | Соответствует
У13-1-1-9 | 2022-08-01 | 446 | 15Х5М-У |  | Соответствует
У13-1-1-10 | 2022-08-01 | 446 | 15Х5М-У |  | Соответствует
У13-1-1-11 | 2022-08-01 | 446 | 15Х5М-У |  | Соответствует
У13-1-1-12 | 2022-08-01 | 446 | 15Х5М-У |  | Соответствует
У13-1-1-13 | 2022-08-01 | 446 | 15Х5М-У |  | Соответствует
У13-1-1-14 | 2022-08-01 | 446 | 15Х5М-У |  | Соответствует
У13-1-1-15 | 2022-08-01 | 446 | 15Х5М-У |  | Соответствует
У13-1-1-16 | 2022-08-01 | 446 | 15Х5М-У |  | Соответствует
ЗАКЛЮЧЕНИЕ
Результаты испытаний твердости металла сварных соединений удовлетворяют требованиям РД 26-02-80-2004.
Инженер-лаборант ИЛ, II уровень, удостоверение №НОАП-0035-4133 |  |  | ______________ | М.И. Никулин

## 130_секция 8 труб (2)
ООО «Алитер-Акси» |  | Санкт-Петербург, г. Колпино, Ижорский завод, д.43, лит.АЮ Испытательная лаборатория Свидетельство об аккредитации № ИЛ/ЛРИ-01323 Дата регистрации 26.04.2019г.
П Р О Т О К О Л № 59-3/2022тв от 26 августа 2022г.
проведения испытаний твердости металла сварных соединений
по договору: | 758/21 от 28.05.2021г., ООО КИНЕФ, Печь П-103 установки ЛЧ-35/11-1000.
Секция из 8 труб, 2 изделие.
№ договора, наименование Заказчика и объекта
по чертежу: | П103-337619.130.00ТБ (П103-337619.130.00)
Изготовитель: |  | ООО "Алитер-Акси"
Место проведения контроля: |  | Санкт-Петербург, г. Колпино, Ижорский завод, д.43, лит.АЮ
Материал и типоразмер элементов: |  | 15Х5М-У+10Х2М1; 10Х2М1; L=339 мм, 184 мм.
Способ сварки: |  | РАД
Сварочные материалы: |  | Проволока OK Tigrod 13.22
Сведения об используемом оборудовании: |  | Ультразвуковой твердомер "ТКМ-459", зав. №19245, свидетельство о поверке №568-П08/22 действительно до 02.02.2023г.
Испытания на твердость проведены на сварных соединениях по ГОСТ 18661-73 после термообработки в соответствии с РД 26-02-80-2004.
РЕЗУЛЬТАТЫ
№ сварного соединения | Дата контроля | Длина сварного соединения, мм | Марка стали | Твердость металла по Бринеллю, НВ | Нормативные значения твердости, не больше 240 НВ
1 | 2 | 3 | 4 | 5 | 6
П103-337619.130.00, изделие 2
C13-1-2-1 | 2022-08-25 | 339 | 15Х5М-У+10Х2М1 |  | Соответствует
C13-1-2-2 | 2022-08-25 | 339 | 15Х5М-У+10Х2М1 |  | Соответствует
C13-1-2-3 | 2022-08-25 | 339 | 15Х5М-У+10Х2М1 |  | Соответствует
C13-1-2-4 | 2022-08-25 | 339 | 15Х5М-У+10Х2М1 |  | Соответствует
C13-1-2-5 | 2022-08-25 | 339 | 15Х5М-У+10Х2М1 |  | Соответствует
C13-1-2-6 | 2022-08-25 | 339 | 15Х5М-У+10Х2М1 |  | Соответствует
C13-1-2-7 | 2022-08-25 | 339 | 15Х5М-У+10Х2М1 |  | Соответствует
C13-1-2-8 | 2022-08-25 | 339 | 15Х5М-У+10Х2М1 |  | Соответствует
C13-1-2-9 | 2022-08-25 | 339 | 15Х5М-У+10Х2М1 |  | Соответствует
C13-1-2-10 | 2022-08-25 | 339 | 15Х5М-У+10Х2М1 |  | Соответствует
C13-1-2-11 | 2022-08-25 | 339 | 15Х5М-У+10Х2М1 |  | Соответствует
C13-1-2-12 | 2022-08-25 | 339 | 15Х5М-У+10Х2М1 |  | Соответствует
C13-1-2-13 | 2022-08-25 | 339 | 15Х5М-У+10Х2М1 |  | Соответствует
C13-1-2-14 | 2022-08-26 | 339 | 15Х5М-У+10Х2М1 |  | Соответствует
C13-1-2-15 | 2022-08-25 | 339 | 15Х5М-У+10Х2М1 |  | Соответствует
C13-1-2-16 | 2022-08-25 | 339 | 15Х5М-У+10Х2М1 |  | Соответствует
C13-1-2-17 | 2022-08-18 | 339 | 10Х2М1+10Х2М1 |  | Соответствует
C13-1-2-18 | 2022-08-18 | 339 | 10Х2М1+10Х2М1 |  | Соответствует
C13-1-2-19 | 2022-08-22 | 339 | 10Х2М1+10Х2М1 |  | Соответствует
C13-1-2-20 | 2022-08-23 | 339 | 10Х2М1+10Х2М1 |  | Соответствует
C13-1-2-21 | 2022-08-23 | 339 | 10Х2М1+10Х2М1 |  | Соответствует
C13-1-2-22 | 2022-08-22 | 339 | 10Х2М1+10Х2М1 |  | Соответствует
C13-1-2-23 | 2022-08-22 | 339 | 10Х2М1+10Х2М1 |  | Соответствует
C13-1-2-24 | 2022-08-22 | 339 | 10Х2М1+10Х2М1 |  | Соответствует
C13-1-2-25 | 2022-08-22 | 339 | 10Х2М1+10Х2М1 |  | Соответствует
C13-1-2-26 | 2022-08-22 | 339 | 10Х2М1+10Х2М1 |  | Соответствует
C13-1-2-27 | 2022-08-22 | 339 | 10Х2М1+10Х2М1 |  | Соответствует
C13-1-2-28 | 2022-08-23 | 339 | 10Х2М1+10Х2М1 |  | Соответствует
№ сварного соединения | Дата контроля | Длина сварного соединения, мм | Марка стали | Твердость металла по Бринеллю, НВ | Нормативные значения твердости, не больше 240 НВ
1 | 2 | 3 | 4 | 5 | 6
C13-1-2-29 | 2022-08-23 | 339 | 10Х2М1+10Х2М1 |  | Соответствует
C13-1-2-30 | 2022-08-22 | 339 | 10Х2М1+10Х2М1 |  | Соответствует
C13-1-2-31 | 2022-08-18 | 339 | 10Х2М1+10Х2М1 |  | Соответствует
C13-1-2-32 | 2022-08-18 | 339 | 10Х2М1+10Х2М1 |  | Соответствует
Н13-1-2-1 | 2022-08-26 | 184 | 10Х2М1+10Х2М1 |  | Соответствует
Н13-1-2-2 | 2022-08-26 | 184 | 10Х2М1+10Х2М1 |  | Соответствует
Н13-1-2-3 | 2022-08-26 | 184 | 10Х2М1+10Х2М1 |  | Соответствует
Н13-1-2-4 | 2022-08-26 | 184 | 10Х2М1+10Х2М1 |  | Соответствует
Н13-1-2-5 | 2022-08-26 | 184 | 10Х2М1+10Х2М1 |  | Соответствует
Н13-1-2-6 | 2022-08-26 | 184 | 10Х2М1+10Х2М1 |  | Соответствует
Н13-1-2-7 | 2022-08-26 | 184 | 10Х2М1+10Х2М1 |  | Соответствует
Н13-1-2-8 | 2022-08-26 | 184 | 10Х2М1+10Х2М1 |  | Соответствует
ЗАКЛЮЧЕНИЕ
Результаты испытаний твердости металла сварных соединений удовлетворяют требованиям РД 26-02-80-2004.
Инженер-лаборант ИЛ, II уровень, удостоверение №НОАП-0035-4133 |  |  | ______________ | М.И. Никулин

## 130_секция 8 труб (3)
ООО «Алитер-Акси» |  | Санкт-Петербург, г. Колпино, Ижорский завод, д.43, лит.АЮ Испытательная лаборатория Свидетельство об аккредитации № ИЛ/ЛРИ-01323 Дата регистрации 26.04.2019г.
П Р О Т О К О Л № 59-4/2022тв от 22 августа 2022г.
проведения испытаний твердости металла сварных соединений
по договору: | 758/21 от 28.05.2021г., ООО КИНЕФ, Печь П-103 установки ЛЧ-35/11-1000.
Секция из 8 труб, 2 изделие.
№ договора, наименование Заказчика и объекта
по чертежу: | П103-337619.130.00ТБ (П103-337619.130.00)
Изготовитель: |  | ООО "Алитер-Акси"
Место проведения контроля: |  | Санкт-Петербург, г. Колпино, Ижорский завод, д.43, лит.АЮ
Материал и типоразмер элементов: |  | 15Х5М-У+15Х5М-У; L=446 мм.
Способ сварки: |  | РАД
Сварочные материалы: |  | Проволока EWC CrMo5.
Сведения об используемом оборудовании: |  | Ультразвуковой твердомер "ТКМ-459", зав. №19245, свидетельство о поверке №568-П08/22 действительно до 02.02.2023г.
Испытания на твердость проведены на сварных соединениях по ГОСТ 18661-73 после термообработки в соответствии с РД 26-02-80-2004.
РЕЗУЛЬТАТЫ
№ сварного соединения | Дата контроля | Длина сварного соединения, мм | Марка стали | Твердость металла по Бринеллю, НВ | Нормативные значения твердости, не больше 270 НВ
1 | 2 | 3 | 4 | 5 | 6
П103-337619.130.00, изделие 2
У13-1-2-1 | 2022-08-22 | 446 | 15Х5М-У |  | Соответствует
У13-1-2-2 | 2022-08-22 | 446 | 15Х5М-У |  | Соответствует
У13-1-2-3 | 2022-08-22 | 446 | 15Х5М-У |  | Соответствует
У13-1-2-4 | 2022-08-22 | 446 | 15Х5М-У |  | Соответствует
У13-1-2-5 | 2022-08-22 | 446 | 15Х5М-У |  | Соответствует
У13-1-2-6 | 2022-08-22 | 446 | 15Х5М-У |  | Соответствует
У13-1-2-7 | 2022-08-22 | 446 | 15Х5М-У |  | Соответствует
У13-1-2-8 | 2022-08-22 | 446 | 15Х5М-У |  | Соответствует
У13-1-2-9 | 2022-08-22 | 446 | 15Х5М-У |  | Соответствует
У13-1-2-10 | 2022-08-22 | 446 | 15Х5М-У |  | Соответствует
У13-1-2-11 | 2022-08-22 | 446 | 15Х5М-У |  | Соответствует
У13-1-2-12 | 2022-08-22 | 446 | 15Х5М-У |  | Соответствует
У13-1-2-13 | 2022-08-22 | 446 | 15Х5М-У |  | Соответствует
У13-1-2-14 | 2022-08-22 | 446 | 15Х5М-У |  | Соответствует
У13-1-2-15 | 2022-08-22 | 446 | 15Х5М-У |  | Соответствует
У13-1-2-16 | 2022-08-22 | 446 | 15Х5М-У |  | Соответствует
ЗАКЛЮЧЕНИЕ
Результаты испытаний твердости металла сварных соединений удовлетворяют требованиям РД 26-02-80-2004.
Инженер-лаборант ИЛ, II уровень, удостоверение №НОАП-0035-4133 |  |  | ______________ | М.И. Никулин

## 130_секция 8 труб (4)
ООО «Алитер-Акси» |  | Санкт-Петербург, г. Колпино, Ижорский завод, д.43, лит.АЮ Испытательная лаборатория Свидетельство об аккредитации № ИЛ/ЛРИ-01323 Дата регистрации 26.04.2019г.
П Р О Т О К О Л № 59-5/2022тв от 30 августа 2022г.
проведения испытаний твердости металла сварных соединений
по договору: | 758/21 от 28.05.2021г., ООО КИНЕФ, Печь П-103 установки ЛЧ-35/11-1000.
Секция из 8 труб.
№ договора, наименование Заказчика и объекта
по чертежу: | П103-337619.130.00ТБ (П103-337619.130.00-01)
Изготовитель: |  | ООО "Алитер-Акси"
Место проведения контроля: |  | Санкт-Петербург, г. Колпино, Ижорский завод, д.43, лит.АЮ
Материал и типоразмер элементов: |  | 15Х5М-У+10Х2М1; 10Х2М1; L=339 мм, 184 мм.
Способ сварки: |  | РАД
Сварочные материалы: |  | Проволока OK Tigrod 13.22
Сведения об используемом оборудовании: |  | Ультразвуковой твердомер "ТКМ-459", зав. №19245, свидетельство о поверке №568-П08/22 действительно до 02.02.2023г.
Испытания на твердость проведены на сварных соединениях по ГОСТ 18661-73 после термообработки в соответствии с РД 26-02-80-2004.
РЕЗУЛЬТАТЫ
№ сварного соединения | Дата контроля | Длина сварного соединения, мм | Марка стали | Твердость металла по Бринеллю, НВ | Нормативные значения твердости, не больше 240 НВ
1 | 2 | 3 | 4 | 5 | 6
П103-337619.130.00-01
C13-2-1-1 | 2022-08-30 | 339 | 15Х5М-У+10Х2М1 |  | Соответствует
C13-2-1-2 | 2022-08-30 | 339 | 15Х5М-У+10Х2М1 |  | Соответствует
C13-2-1-3 | 2022-08-30 | 339 | 15Х5М-У+10Х2М1 |  | Соответствует
C13-2-1-4 | 2022-08-30 | 339 | 15Х5М-У+10Х2М1 |  | Соответствует
C13-2-1-5 | 2022-08-30 | 339 | 15Х5М-У+10Х2М1 |  | Соответствует
C13-2-1-6 | 2022-08-30 | 339 | 15Х5М-У+10Х2М1 |  | Соответствует
C13-2-1-7 | 2022-08-30 | 339 | 15Х5М-У+10Х2М1 |  | Соответствует
C13-2-1-8 | 2022-08-30 | 339 | 15Х5М-У+10Х2М1 |  | Соответствует
C13-2-1-9 | 2022-08-30 | 339 | 15Х5М-У+10Х2М1 |  | Соответствует
C13-2-1-10 | 2022-08-30 | 339 | 15Х5М-У+10Х2М1 |  | Соответствует
C13-2-1-11 | 2022-08-30 | 339 | 15Х5М-У+10Х2М1 |  | Соответствует
C13-2-1-12 | 2022-08-30 | 339 | 15Х5М-У+10Х2М1 |  | Соответствует
C13-2-1-13 | 2022-08-30 | 339 | 15Х5М-У+10Х2М1 |  | Соответствует
C13-2-1-14 | 2022-08-30 | 339 | 15Х5М-У+10Х2М1 |  | Соответствует
C13-2-1-15 | 2022-08-30 | 339 | 15Х5М-У+10Х2М1 |  | Соответствует
C13-2-1-16 | 2022-08-30 | 339 | 15Х5М-У+10Х2М1 |  | Соответствует
C13-2-1-17 | 2022-08-30 | 339 | 10Х2М1+10Х2М1 |  | Соответствует
C13-2-1-18 | 2022-08-30 | 339 | 10Х2М1+10Х2М1 |  | Соответствует
C13-2-1-19 | 2022-08-30 | 339 | 10Х2М1+10Х2М1 |  | Соответствует
C13-2-1-20 | 2022-08-30 | 339 | 10Х2М1+10Х2М1 |  | Соответствует
C13-2-1-21 | 2022-08-30 | 339 | 10Х2М1+10Х2М1 |  | Соответствует
C13-2-1-22 | 2022-08-30 | 339 | 10Х2М1+10Х2М1 |  | Соответствует
C13-2-1-23 | 2022-08-30 | 339 | 10Х2М1+10Х2М1 |  | Соответствует
C13-2-1-24 | 2022-08-30 | 339 | 10Х2М1+10Х2М1 |  | Соответствует
C13-2-1-25 | 2022-08-30 | 339 | 10Х2М1+10Х2М1 |  | Соответствует
C13-2-1-26 | 2022-08-30 | 339 | 10Х2М1+10Х2М1 |  | Соответствует
C13-2-1-27 | 2022-08-30 | 339 | 10Х2М1+10Х2М1 |  | Соответствует
C13-2-1-28 | 2022-08-30 | 339 | 10Х2М1+10Х2М1 |  | Соответствует
№ сварного соединения | Дата контроля | Длина сварного соединения, мм | Марка стали | Твердость металла по Бринеллю, НВ | Нормативные значения твердости, не больше 240 НВ
1 | 2 | 3 | 4 | 5 | 6
C13-2-1-29 | 2022-08-30 | 339 | 10Х2М1+10Х2М1 |  | Соответствует
C13-2-1-30 | 2022-08-30 | 339 | 10Х2М1+10Х2М1 |  | Соответствует
C13-2-1-31 | 2022-08-30 | 339 | 10Х2М1+10Х2М1 |  | Соответствует
C13-2-1-32 | 2022-08-30 | 339 | 10Х2М1+10Х2М1 |  | Соответствует
Н13-2-1-1 | 2022-08-30 | 184 | 10Х2М1+10Х2М1 |  | Соответствует
Н13-2-1-2 | 2022-08-30 | 184 | 10Х2М1+10Х2М1 |  | Соответствует
Н13-2-1-3 | 2022-08-30 | 184 | 10Х2М1+10Х2М1 |  | Соответствует
Н13-2-1-4 | 2022-08-30 | 184 | 10Х2М1+10Х2М1 |  | Соответствует
Н13-2-1-5 | 2022-08-30 | 184 | 10Х2М1+10Х2М1 |  | Соответствует
Н13-2-1-6 | 2022-08-30 | 184 | 10Х2М1+10Х2М1 |  | Соответствует
Н13-2-1-7 | 2022-08-30 | 184 | 10Х2М1+10Х2М1 |  | Соответствует
Н13-2-1-8 | 2022-08-30 | 184 | 10Х2М1+10Х2М1 |  | Соответствует
ЗАКЛЮЧЕНИЕ
Результаты испытаний твердости металла сварных соединений удовлетворяют требованиям РД 26-02-80-2004.
Инженер-лаборант ИЛ, II уровень, удостоверение №НОАП-0035-4133 |  |  | ______________ | М.И. Никулин

## 130_секция 8 труб (5)
ООО «Алитер-Акси» |  | Санкт-Петербург, г. Колпино, Ижорский завод, д.43, лит.АЮ Испытательная лаборатория Свидетельство об аккредитации № ИЛ/ЛРИ-01323 Дата регистрации 26.04.2019г.
П Р О Т О К О Л № 59-6/2022тв от 24 августа 2022г.
проведения испытаний твердости металла сварных соединений
по договору: | 758/21 от 28.05.2021г., ООО КИНЕФ, Печь П-103 установки ЛЧ-35/11-1000.
Секция из 8 труб.
№ договора, наименование Заказчика и объекта
по чертежу: | П103-337619.130.00ТБ (П103-337619.130.00-01)
Изготовитель: |  | ООО "Алитер-Акси"
Место проведения контроля: |  | Санкт-Петербург, г. Колпино, Ижорский завод, д.43, лит.АЮ
Материал и типоразмер элементов: |  | 15Х5М-У+15Х5М-У; L=446 мм.
Способ сварки: |  | РАД
Сварочные материалы: |  | Проволока EWC CrMo5.
Сведения об используемом оборудовании: |  | Ультразвуковой твердомер "ТКМ-459", зав. №19245, свидетельство о поверке №568-П08/22 действительно до 02.02.2023г.
Испытания на твердость проведены на сварных соединениях по ГОСТ 18661-73 после термообработки в соответствии с РД 26-02-80-2004.
РЕЗУЛЬТАТЫ
№ сварного соединения | Дата контроля | Длина сварного соединения, мм | Марка стали | Твердость металла по Бринеллю, НВ | Нормативные значения твердости, не больше 270 НВ
1 | 2 | 3 | 4 | 5 | 6
П103-337619.130.00-01
У13-2-1-1 | 2022-08-24 | 446 | 15Х5М-У |  | Соответствует
У13-2-1-2 | 2022-08-24 | 446 | 15Х5М-У |  | Соответствует
У13-2-1-3 | 2022-08-24 | 446 | 15Х5М-У |  | Соответствует
У13-2-1-4 | 2022-08-24 | 446 | 15Х5М-У |  | Соответствует
У13-2-1-5 | 2022-08-24 | 446 | 15Х5М-У |  | Соответствует
У13-2-1-6 | 2022-08-24 | 446 | 15Х5М-У |  | Соответствует
У13-2-1-7 | 2022-08-24 | 446 | 15Х5М-У |  | Соответствует
У13-2-1-8 | 2022-08-24 | 446 | 15Х5М-У |  | Соответствует
У13-2-1-9 | 2022-08-24 | 446 | 15Х5М-У |  | Соответствует
У13-2-1-10 | 2022-08-24 | 446 | 15Х5М-У |  | Соответствует
У13-2-1-11 | 2022-08-24 | 446 | 15Х5М-У |  | Соответствует
У13-2-1-12 | 2022-08-24 | 446 | 15Х5М-У |  | Соответствует
У13-2-1-13 | 2022-08-24 | 446 | 15Х5М-У |  | Соответствует
У13-2-1-14 | 2022-08-24 | 446 | 15Х5М-У |  | Соответствует
У13-2-1-15 | 2022-08-24 | 446 | 15Х5М-У |  | Соответствует
У13-2-1-16 | 2022-08-24 | 446 | 15Х5М-У |  | Соответствует
ЗАКЛЮЧЕНИЕ
Результаты испытаний твердости металла сварных соединений удовлетворяют требованиям РД 26-02-80-2004.
Инженер-лаборант ИЛ, II уровень, удостоверение №НОАП-0035-4133 |  |  | ______________ | М.И. Никулин

## 180_поворотное устройство
ООО «Алитер-Акси» |  | Санкт-Петербург, г. Колпино, Ижорский завод, д.43, лит.АЮ Испытательная лаборатория Свидетельство об аккредитации № ИЛ/ЛРИ-01323 Дата регистрации 26.04.2019г.
П Р О Т О К О Л № 61/2022тв от 25 августа 2022г.
проведения испытаний твердости металла сварных соединений
по договору: | 758/21 от 28.05.2021г., ООО КИНЕФ, Печь П-103 установки ЛЧ-35/11-1000.
Поворотное устройство, 6 изделий.
№ договора, наименование Заказчика и объекта
по чертежу: | П103-337619.180.00ТБ (П103-337619.180.00)
Изготовитель: |  | ООО "Алитер-Акси"
Место проведения контроля: |  | Санкт-Петербург, г. Колпино, Ижорский завод, д.43, лит.АЮ
Материал и типоразмер элементов: |  | 15Х5М; L=220 мм, 330 мм, 250 мм.
Способ сварки: |  | РАД
Сварочные материалы: |  | Проволока EWC CrMo5.
Сведения об используемом оборудовании: |  | Ультразвуковой твердомер "ТКМ-459", зав. №19245, свидетельство о поверке №568-П08/22 действительно до 02.02.2023г.
Испытания на твердость проведены на сварных соединениях по ГОСТ 18661-73 после термообработки в соответствии с РД 26-02-80-2004.
РЕЗУЛЬТАТЫ
№ сварного соединения | Дата контроля | Длина сварного соединения, мм | Марка стали | Твердость металла по Бринеллю, НВ | Нормативные значения твердости, не больше 240 НВ
1 | 2 | 3 | 4 | 5 | 6
П103-337619.180.00, изделие 1
Т18-1-1 | 2022-08-25 | 220 | 15Х5М |  | Соответствует
Т18-1-2 | 2022-08-25 | 330 | 15Х5М |  | Соответствует
Т18-1-3 | 2022-08-25 | 330 | 15Х5М |  | Соответствует
Т18-1-4 | 2022-08-25 | 250 | 15Х5М |  | Соответствует
Т18-1-5 | 2022-08-25 | 250 | 15Х5М |  | Соответствует
П103-337619.180.00, изделие 2
Т18-2-1 | 2022-08-25 | 220 | 15Х5М |  | Соответствует
Т18-2-2 | 2022-08-25 | 330 | 15Х5М |  | Соответствует
Т18-2-3 | 2022-08-25 | 330 | 15Х5М |  | Соответствует
Т18-2-4 | 2022-08-25 | 250 | 15Х5М |  | Соответствует
Т18-2-5 | 2022-08-25 | 250 | 15Х5М |  | Соответствует
П103-337619.180.00, изделие 3
Т18-3-1 | 2022-08-25 | 220 | 15Х5М |  | Соответствует
Т18-3-2 | 2022-08-25 | 330 | 15Х5М |  | Соответствует
Т18-3-3 | 2022-08-25 | 330 | 15Х5М |  | Соответствует
Т18-3-4 | 2022-08-25 | 250 | 15Х5М |  | Соответствует
Т18-3-5 | 2022-08-25 | 250 | 15Х5М |  | Соответствует
П103-337619.180.00, изделие 4
Т18-4-1 | 2022-08-25 | 220 | 15Х5М |  | Соответствует
Т18-4-2 | 2022-08-25 | 330 | 15Х5М |  | Соответствует
Т18-4-3 | 2022-08-25 | 330 | 15Х5М |  | Соответствует
Т18-4-4 | 2022-08-25 | 250 | 15Х5М |  | Соответствует
Т18-4-5 | 2022-08-25 | 250 | 15Х5М |  | Соответствует
П103-337619.180.00, изделие 5
Т18-5-1 | 2022-08-25 | 220 | 15Х5М |  | Соответствует
Т18-5-2 | 2022-08-25 | 330 | 15Х5М |  | Соответствует
Т18-5-3 | 2022-08-25 | 330 | 15Х5М |  | Соответствует
№ сварного соединения | Дата контроля | Длина сварного соединения, мм | Марка стали | Твердость металла по Бринеллю, НВ | Нормативные значения твердости, не больше 240 НВ
1 | 2 | 3 | 4 | 5 | 6
Т18-5-4 | 2022-08-25 | 250 | 15Х5М |  | Соответствует
Т18-5-5 | 2022-08-25 | 250 | 15Х5М |  | Соответствует
П103-337619.180.00, изделие 6
Т18-6-1 | 2022-08-25 | 220 | 15Х5М |  | Соответствует
Т18-6-2 | 2022-08-25 | 330 | 15Х5М |  | Соответствует
Т18-6-3 | 2022-08-25 | 330 | 15Х5М |  | Соответствует
Т18-6-4 | 2022-08-25 | 250 | 15Х5М |  | Соответствует
Т18-6-5 | 2022-08-25 | 250 | 15Х5М |  | Соответствует
ЗАКЛЮЧЕНИЕ
Результаты испытаний твердости металла сварных соединений удовлетворяют требованиям РД 26-02-80-2004.
Инженер-лаборант ИЛ, II уровень, удостоверение №НОАП-0035-4133 |  |  | ______________ | М.И. Никулин

## 200_опора
ООО «Алитер-Акси» |  | Санкт-Петербург, г. Колпино, Ижорский завод, д.43, лит.АЮ Испытательная лаборатория Свидетельство об аккредитации № ИЛ/ЛРИ-01323 Дата регистрации 26.04.2019г.
П Р О Т О К О Л № 62/2022тв от 20 сентября 2022г.
проведения испытаний твердости металла сварных соединений
по договору: | 758/21 от 28.05.2021г., ООО КИНЕФ, Печь П-103 установки ЛЧ-35/11-1000.
Опора, 24 изделия.
№ договора, наименование Заказчика и объекта
по чертежу: | П103-337619.200.00ТБ (П103-337619.200.00)
Изготовитель: |  | ООО "Алитер-Акси"
Место проведения контроля: |  | Санкт-Петербург, г. Колпино, Ижорский завод, д.43, лит.АЮ
Материал и типоразмер элементов: |  | 15Х5М; L=1830 мм, 1728 мм.
Способ сварки: |  | РАД
Сварочные материалы: |  | Проволока EWC CrMo5.
Сведения об используемом оборудовании: |  | Ультразвуковой твердомер "ТКМ-359", зав. №12028, свидетельство о поверке №2160-П18/21 действительно до 15.07.2022г.
Испытания на твердость проведены на сварных соединениях по ГОСТ 18661-73 после термообработки в соответствии с РД 26-02-80-2004.
РЕЗУЛЬТАТЫ
№ сварного соединения | Дата контроля | Длина сварного соединения, мм | Марка стали | Твердость металла по Бринеллю, НВ | Нормативные значения твердости, не больше 240 НВ
1 | 2 | 3 | 4 | 5 | 6
П103-337619.200.00, изделие 1
N20-1-1 | 2022-09-08 | 1830 | 15Х5М |  | Соответствует
Т20-1-2 | 2022-09-08 | 1728 | 15Х5М |  | Соответствует
П103-337619.200.00, изделие 2
N20-2-1 | 2022-08-15 | 1830 | 15Х5М |  | Соответствует
Т20-2-2 | 2022-08-15 | 1728 | 15Х5М |  | Соответствует
П103-337619.200.00, изделие 3
N20-3-1 | 2022-08-26 | 1830 | 15Х5М |  | Соответствует
Т20-3-2 | 2022-08-26 | 1728 | 15Х5М |  | Соответствует
П103-337619.200.00, изделие 4
N20-4-1 | 2022-09-16 | 1830 | 15Х5М |  | Соответствует
Т20-4-2 | 2022-09-16 | 1728 | 15Х5М |  | Соответствует
П103-337619.200.00, изделие 5
N20-5-1 | 2022-08-15 | 1830 | 15Х5М |  | Соответствует
Т20-5-2 | 2022-08-15 | 1728 | 15Х5М |  | Соответствует
П103-337619.200.00, изделие 6
N20-6-1 | 2022-09-20 | 1830 | 15Х5М |  | Соответствует
Т20-6-2 | 2022-09-20 | 1728 | 15Х5М |  | Соответствует
П103-337619.200.00, изделие 7
N20-7-1 | 2022-09-20 | 1830 | 15Х5М |  | Соответствует
Т20-7-2 | 2022-09-20 | 1728 | 15Х5М |  | Соответствует
П103-337619.200.00, изделие 8
N20-8-1 | 2022-09-09 | 1830 | 15Х5М |  | Соответствует
Т20-8-2 | 2022-09-09 | 1728 | 15Х5М |  | Соответствует
П103-337619.200.00, изделие 9
N20-9-1 | 2022-08-12 | 1830 | 15Х5М |  | Соответствует
Т20-9-2 | 2022-08-12 | 1728 | 15Х5М |  | Соответствует
П103-337619.200.00, изделие 10
N20-10-1 | 2022-08-23 | 1830 | 15Х5М |  | Соответствует
Т20-10-2 | 2022-08-23 | 1728 | 15Х5М |  | Соответствует
№ сварного соединения | Дата контроля | Длина сварного соединения, мм | Марка стали | Твердость металла по Бринеллю, НВ | Нормативные значения твердости, не больше 240 НВ
1 | 2 | 3 | 4 | 5 | 6
П103-337619.200.00, изделие 11
N20-11-1 | 2022-09-08 | 1830 | 15Х5М |  | Соответствует
Т20-11-2 | 2022-09-08 | 1728 | 15Х5М |  | Соответствует
П103-337619.200.00, изделие 12
N20-12-1 | 2022-08-26 | 1830 | 15Х5М |  | Соответствует
Т20-12-2 | 2022-08-26 | 1728 | 15Х5М |  | Соответствует
П103-337619.200.00, изделие 13
N20-13-1 | 2022-09-09 | 1830 | 15Х5М |  | Соответствует
Т20-13-2 | 2022-09-09 | 1728 | 15Х5М |  | Соответствует
П103-337619.200.00, изделие 14
N20-14-1 | 2022-08-25 | 1830 | 15Х5М |  | Соответствует
Т20-14-2 | 2022-08-25 | 1728 | 15Х5М |  | Соответствует
П103-337619.200.00, изделие 15
N20-15-1 | 2022-08-23 | 1830 | 15Х5М |  | Соответствует
Т20-15-2 | 2022-08-23 | 1728 | 15Х5М |  | Соответствует
П103-337619.200.00, изделие 16
N20-16-1 | 2022-08-19 | 1830 | 15Х5М |  | Соответствует
Т20-16-2 | 2022-08-19 | 1728 | 15Х5М |  | Соответствует
П103-337619.200.00, изделие 17
N20-17-1 | 2022-08-23 | 1830 | 15Х5М |  | Соответствует
Т20-17-2 | 2022-08-23 | 1728 | 15Х5М |  | Соответствует
C20-1-13 | 2022-09-05 | 1728 | 15Х5М |  | Соответствует
П103-337619.200.00, изделие 18
N20-18-1 | 2022-08-19 | 1830 | 15Х5М |  | Соответствует
Т20-18-2 | 2022-08-19 | 1728 | 15Х5М |  | Соответствует
C20-2-13 | 2022-09-07 | 1728 | 15Х5М |  | Соответствует
П103-337619.200.00, изделие 19
N20-19-1 | 2022-09-19 | 1830 | 15Х5М |  | Соответствует
Т20-19-2 | 2022-09-19 | 1728 | 15Х5М |  | Соответствует
C20-3-13 | 2022-09-16 | 1728 | 15Х5М |  | Соответствует
П103-337619.200.00, изделие 20
N20-20-1 | 2022-08-26 | 1830 | 15Х5М |  | Соответствует
Т20-20-2 | 2022-08-26 | 1728 | 15Х5М |  | Соответствует
C20-4-13 | 2022-09-08 | 1728 | 15Х5М |  | Соответствует
П103-337619.200.00, изделие 21
N20-21-1 | 2022-08-12 | 1830 | 15Х5М |  | Соответствует
Т20-21-2 | 2022-08-12 | 1728 | 15Х5М |  | Соответствует
C20-5-13 | 2022-09-09 | 1728 | 15Х5М |  | Соответствует
П103-337619.200.00, изделие 22
N20-22-1 | 2022-08-26 | 1830 | 15Х5М |  | Соответствует
Т20-22-2 | 2022-08-26 | 1728 | 15Х5М |  | Соответствует
C20-6-13 | 2022-09-14 | 1728 | 15Х5М |  | Соответствует
П103-337619.200.00, изделие 23
N20-23-1 | 2022-08-19 | 1830 | 15Х5М |  | Соответствует
Т20-23-2 | 2022-08-19 | 1728 | 15Х5М |  | Соответствует
C20-7-13 | 2022-09-14 | 1728 | 15Х5М |  | Соответствует
П103-337619.200.00, изделие 24
N20-24-1 | 2022-08-25 | 1830 | 15Х5М |  | Соответствует
Т20-24-2 | 2022-08-25 | 1728 | 15Х5М |  | Соответствует
C20-8-13 | 2022-09-15 | 1728 | 15Х5М |  | Соответствует
ЗАКЛЮЧЕНИЕ
Результаты испытаний твердости металла сварных соединений удовлетворяют требованиям РД 26-02-80-2004.
Инженер-лаборант ИЛ, II уровень, удостоверение №НОАП-0035-4133 |  |  | ______________ | М.И. Никулин

## 20.30.01.000 коллектор выхода
ООО «Алитер-Акси» |  | Санкт-Петербург, г. Колпино, Ижорский завод, д.43, лит.АЮ Испытательная лаборатория Свидетельство об аккредитации № ИЛ/ЛРИ-01323 Дата регистрации 26.04.2019г.
П Р О Т О К О Л № 64-1/2022тв от 18 июля 2022г.
проведения испытаний твердости металла сварных соединений
по договору: | 758/21 от 28.05.2021г., ООО КИНЕФ, Печь П-103 установки ЛЧ-35/11-1000.
Коллектор выхода, 1 изделие.
№ договора, наименование Заказчика и объекта
по чертежу: | П103-337619/20.30.01.000ТБ (П103-337619/20.30.01.000)
Изготовитель: |  | ООО "Алитер-Акси"
Место проведения контроля: |  | Санкт-Петербург, г. Колпино, Ижорский завод, д.43, лит.АЮ
Материал и типоразмер элементов: |  | 15Х5М-У+15Х5М-У; L=1338 мм, 540 мм, 921 мм, 1729 мм, 1083 мм.
Способ сварки: |  | РАД
Сварочные материалы: |  | Проволока EWC CrMo5.
Сведения об используемом оборудовании: |  | Ультразвуковой твердомер "ТКМ-459", зав. №19245, свидетельство о поверке №568-П08/22 действительно до 02.02.2023г.
Испытания на твердость проведены на сварных соединениях по ГОСТ 18661-73 после термообработки в соответствии с РД 26-02-80-2004.
РЕЗУЛЬТАТЫ
№ сварного соединения | Дата контроля | Длина сварного соединения, мм | Марка стали | Твердость металла по Бринеллю, НВ | Нормативные значения твердости, не больше 270 НВ
1 | 2 | 3 | 4 | 5 | 6
П103-337619/20.30.01.000, изделие 1
С32-1-1 | 2022-07-18 | 1338 | 15Х5М-У |  | Соответствует
У32-1-1 | 2022-07-18 | 540 | 15Х5М-У |  | Соответствует
У32-1-2 | 2022-07-18 | 540 | 15Х5М-У |  | Соответствует
У32-1-3 | 2022-07-18 | 540 | 15Х5М-У |  | Соответствует
У32-1-4 | 2022-07-18 | 540 | 15Х5М-У |  | Соответствует
У32-1-5 | 2022-07-18 | 540 | 15Х5М-У |  | Соответствует
У32-1-6 | 2022-07-18 | 540 | 15Х5М-У |  | Соответствует
У32-1-7 | 2022-07-18 | 540 | 15Х5М-У |  | Соответствует
У32-1-8 | 2022-07-18 | 540 | 15Х5М-У |  | Соответствует
У32-1-9 | 2022-07-18 | 540 | 15Х5М-У |  | Соответствует
У32-1-10 | 2022-07-18 | 540 | 15Х5М-У |  | Соответствует
У32-1-11 | 2022-07-18 | 540 | 15Х5М-У |  | Соответствует
У32-1-12 | 2022-07-18 | 540 | 15Х5М-У |  | Соответствует
У32-1-13 | 2022-07-18 | 921 | 15Х5М-У |  | Соответствует
Н32-1-3 | 2022-07-18 | 1729 | 15Х5М-У |  | Соответствует
N32-1-1 | 2022-07-18 | 1083 | 15Х5М-У |  | Соответствует
N32-1-2 | 2022-07-18 | 1083 | 15Х5М-У |  | Соответствует
ЗАКЛЮЧЕНИЕ
Результаты испытаний твердости металла сварных соединений удовлетворяют требованиям РД 26-02-80-2004.
Инженер-лаборант ИЛ, II уровень, удостоверение №НОАП-0035-4133 |  |  | ______________ | М.И. Никулин

## 20.30.01.000 коллектор выхо (2)
ООО «Алитер-Акси» |  | Санкт-Петербург, г. Колпино, Ижорский завод, д.43, лит.АЮ Испытательная лаборатория Свидетельство об аккредитации № ИЛ/ЛРИ-01323 Дата регистрации 26.04.2019г.
П Р О Т О К О Л № 64-2/2022тв от 18 июля 2022г.
проведения испытаний твердости металла сварных соединений
по договору: | 758/21 от 28.05.2021г., ООО КИНЕФ, Печь П-103 установки ЛЧ-35/11-1000.
Коллектор выхода, 1 изделие.
№ договора, наименование Заказчика и объекта
по чертежу: | П103-337619/20.30.01.000ТБ (П103-337619/20.30.01.000)
Изготовитель: |  | ООО "Алитер-Акси"
Место проведения контроля: |  | Санкт-Петербург, г. Колпино, Ижорский завод, д.43, лит.АЮ
Материал и типоразмер элементов: |  | 15Х5М-У+15Х5М; L=1410 мм.
Способ сварки: |  | РАД
Сварочные материалы: |  | Проволока EWC CrMo5.
Сведения об используемом оборудовании: |  | Ультразвуковой твердомер "ТКМ-459", зав. №19245, свидетельство о поверке №568-П08/22 действительно до 02.02.2023г.
Испытания на твердость проведены на сварных соединениях по ГОСТ 18661-73 после термообработки в соответствии с РД 26-02-80-2004.
РЕЗУЛЬТАТЫ
№ сварного соединения | Дата контроля | Длина сварного соединения, мм | Марка стали | Твердость металла по Бринеллю, НВ | Нормативные значения твердости, не больше 240 НВ
1 | 2 | 3 | 4 | 5 | 6
П103-337619/20.30.01.000, изделие 1
Н32-1-1 | 2022-07-18 | 1410 | 15Х5М-У+15Х5М |  | Соответствует
Н32-1-2 | 2022-07-18 | 1410 | 15Х5М-У+15Х5М |  | Соответствует
ЗАКЛЮЧЕНИЕ
Результаты испытаний твердости металла сварных соединений удовлетворяют требованиям РД 26-02-80-2004.
Инженер-лаборант ИЛ, II уровень, удостоверение №НОАП-0035-4133 |  |  | ______________ | М.И. Никулин

## 20.30.01.000 коллектор выхо (3)
ООО «Алитер-Акси» |  | Санкт-Петербург, г. Колпино, Ижорский завод, д.43, лит.АЮ Испытательная лаборатория Свидетельство об аккредитации № ИЛ/ЛРИ-01323 Дата регистрации 26.04.2019г.
П Р О Т О К О Л № 64-3/2022тв от 28 июля 2022г.
проведения испытаний твердости металла сварных соединений
по договору: | 758/21 от 28.05.2021г., ООО КИНЕФ, Печь П-103 установки ЛЧ-35/11-1000.
Коллектор выхода, 2 изделие.
№ договора, наименование Заказчика и объекта
по чертежу: | П103-337619/20.30.01.000ТБ (П103-337619/20.30.01.000)
Изготовитель: |  | ООО "Алитер-Акси"
Место проведения контроля: |  | Санкт-Петербург, г. Колпино, Ижорский завод, д.43, лит.АЮ
Материал и типоразмер элементов: |  | 15Х5М-У+15Х5М-У; L=1338 мм, 540 мм, 921 мм, 1729 мм, 1083 мм.
Способ сварки: |  | РАД
Сварочные материалы: |  | Проволока EWC CrMo5.
Сведения об используемом оборудовании: |  | Ультразвуковой твердомер "ТКМ-459", зав. №19245, свидетельство о поверке №568-П08/22 действительно до 02.02.2023г.
Испытания на твердость проведены на сварных соединениях по ГОСТ 18661-73 после термообработки в соответствии с РД 26-02-80-2004.
РЕЗУЛЬТАТЫ
№ сварного соединения | Дата контроля | Длина сварного соединения, мм | Марка стали | Твердость металла по Бринеллю, НВ | Нормативные значения твердости, не больше 270 НВ
1 | 2 | 3 | 4 | 5 | 6
П103-337619/20.30.01.000, изделие 2
С32-2-1 | 2022-07-28 | 1338 | 15Х5М-У |  | Соответствует
У32-2-1 | 2022-07-28 | 540 | 15Х5М-У |  | Соответствует
У32-2-2 | 2022-07-28 | 540 | 15Х5М-У |  | Соответствует
У32-2-3 | 2022-07-28 | 540 | 15Х5М-У |  | Соответствует
У32-2-4 | 2022-07-28 | 540 | 15Х5М-У |  | Соответствует
У32-2-5 | 2022-07-28 | 540 | 15Х5М-У |  | Соответствует
У32-2-6 | 2022-07-28 | 540 | 15Х5М-У |  | Соответствует
У32-2-7 | 2022-07-28 | 540 | 15Х5М-У |  | Соответствует
У32-2-8 | 2022-07-28 | 540 | 15Х5М-У |  | Соответствует
У32-2-9 | 2022-07-28 | 540 | 15Х5М-У |  | Соответствует
У32-2-10 | 2022-07-28 | 540 | 15Х5М-У |  | Соответствует
У32-2-11 | 2022-07-28 | 540 | 15Х5М-У |  | Соответствует
У32-2-12 | 2022-07-28 | 540 | 15Х5М-У |  | Соответствует
У32-2-13 | 2022-07-26 | 921 | 15Х5М-У |  | Соответствует
Н32-2-3 | 2022-07-28 | 1729 | 15Х5М-У |  | Соответствует
N32-2-1 | 2022-07-26 | 1083 | 15Х5М-У |  | Соответствует
N32-2-2 | 2022-07-28 | 1083 | 15Х5М-У |  | Соответствует
ЗАКЛЮЧЕНИЕ
Результаты испытаний твердости металла сварных соединений удовлетворяют требованиям РД 26-02-80-2004.
Инженер-лаборант ИЛ, II уровень, удостоверение №НОАП-0035-4133 |  |  | ______________ | М.И. Никулин

## 20.30.01.000 коллектор выхо (4)
ООО «Алитер-Акси» |  | Санкт-Петербург, г. Колпино, Ижорский завод, д.43, лит.АЮ Испытательная лаборатория Свидетельство об аккредитации № ИЛ/ЛРИ-01323 Дата регистрации 26.04.2019г.
П Р О Т О К О Л № 64-4/2022тв от 28 июля 2022г.
проведения испытаний твердости металла сварных соединений
по договору: | 758/21 от 28.05.2021г., ООО КИНЕФ, Печь П-103 установки ЛЧ-35/11-1000.
Коллектор выхода, 2 изделие.
№ договора, наименование Заказчика и объекта
по чертежу: | П103-337619/20.30.01.000ТБ (П103-337619/20.30.01.000)
Изготовитель: |  | ООО "Алитер-Акси"
Место проведения контроля: |  | Санкт-Петербург, г. Колпино, Ижорский завод, д.43, лит.АЮ
Материал и типоразмер элементов: |  | 15Х5М-У+15Х5М; L=1410 мм.
Способ сварки: |  | РАД
Сварочные материалы: |  | Проволока EWC CrMo5.
Сведения об используемом оборудовании: |  | Ультразвуковой твердомер "ТКМ-459", зав. №19245, свидетельство о поверке №568-П08/22 действительно до 02.02.2023г.
Испытания на твердость проведены на сварных соединениях по ГОСТ 18661-73 после термообработки в соответствии с РД 26-02-80-2004.
РЕЗУЛЬТАТЫ
№ сварного соединения | Дата контроля | Длина сварного соединения, мм | Марка стали | Твердость металла по Бринеллю, НВ | Нормативные значения твердости, не больше 240 НВ
1 | 2 | 3 | 4 | 5 | 6
П103-337619/20.30.01.000, изделие 2
Н32-2-1 | 2022-07-28 | 1410 | 15Х5М-У+15Х5М |  | Соответствует
Н32-2-2 | 2022-07-28 | 1410 | 15Х5М-У+15Х5М |  | Соответствует
ЗАКЛЮЧЕНИЕ
Результаты испытаний твердости металла сварных соединений удовлетворяют требованиям РД 26-02-80-2004.
Инженер-лаборант ИЛ, II уровень, удостоверение №НОАП-0035-4133 |  |  | ______________ | М.И. Никулин

## 20.20.01.000 коллектор входа
ООО «Алитер-Акси» |  | Санкт-Петербург, г. Колпино, Ижорский завод, д.43, лит.АЮ Испытательная лаборатория Свидетельство об аккредитации № ИЛ/ЛРИ-01323 Дата регистрации 26.04.2019г.
П Р О Т О К О Л № 105-1/2022тв от 15 августа 2022г.
проведения испытаний твердости металла сварных соединений
по договору: | 758/21 от 28.05.2021г., ООО КИНЕФ, Печь П-103 установки ЛЧ-35/11-1000.
Коллектор входа, 1 изделие.
№ договора, наименование Заказчика и объекта
по чертежу: | П103-337619/22.20.01.000ТБ (П103-337619/22.20.01.000)
Изготовитель: |  | ООО "Алитер-Акси"
Место проведения контроля: |  | Санкт-Петербург, г. Колпино, Ижорский завод, д.43, лит.АЮ
Материал и типоразмер элементов: |  | 15Х5М-У+15Х5М-У; L=1338 мм, 540 мм, 921 мм, 1410 мм, 1729 мм, 1083 мм.
Способ сварки: |  | РАД
Сварочные материалы: |  | Проволока EWC CrMo5.
Сведения об используемом оборудовании: |  | Ультразвуковой твердомер "ТКМ-459", зав. №19245, свидетельство о поверке №568-П08/22 действительно до 02.02.2023г.
Испытания на твердость проведены на сварных соединениях по ГОСТ 18661-73 после термообработки в соответствии с РД 26-02-80-2004.
РЕЗУЛЬТАТЫ
№ сварного соединения | Дата контроля | Длина сварного соединения, мм | Марка стали | Твердость металла по Бринеллю, НВ | Нормативные значения твердости, не больше 270 НВ
1 | 2 | 3 | 4 | 5 | 6
П103-337619/22.20.01.000, изделие 1
С22-1-1 | 2022-08-15 | 1338 | 15Х5М-У |  | Соответствует
У22-1-1 | 2022-08-15 | 540 | 15Х5М-У |  | Соответствует
У22-1-2 | 2022-08-15 | 540 | 15Х5М-У |  | Соответствует
У22-1-3 | 2022-08-15 | 540 | 15Х5М-У |  | Соответствует
У22-1-4 | 2022-08-15 | 540 | 15Х5М-У |  | Соответствует
У22-1-5 | 2022-08-15 | 540 | 15Х5М-У |  | Соответствует
У22-1-6 | 2022-08-15 | 540 | 15Х5М-У |  | Соответствует
У22-1-7 | 2022-08-15 | 540 | 15Х5М-У |  | Соответствует
У22-1-8 | 2022-08-15 | 540 | 15Х5М-У |  | Соответствует
У22-1-9 | 2022-08-15 | 540 | 15Х5М-У |  | Соответствует
У22-1-10 | 2022-08-15 | 540 | 15Х5М-У |  | Соответствует
У22-1-11 | 2022-08-15 | 540 | 15Х5М-У |  | Соответствует
У22-1-12 | 2022-08-15 | 540 | 15Х5М-У |  | Соответствует
У22-1-13 | 2022-08-15 | 921 | 15Х5М-У |  | Соответствует
Н22-1-1 | 2022-08-15 | 1410 | 15Х5М-У |  | Соответствует
Н22-1-2 | 2022-08-15 | 1410 | 15Х5М-У |  | Соответствует
Н22-1-3 | 2022-08-15 | 1729 | 15Х5М-У |  | Соответствует
N22-1-1 | 2022-08-10 | 1083 | 15Х5М-У |  | Соответствует
N22-1-2 | 2022-08-15 | 1083 | 15Х5М-У |  | Соответствует
ЗАКЛЮЧЕНИЕ
Результаты испытаний твердости металла сварных соединений удовлетворяют требованиям РД 26-02-80-2004.
Инженер-лаборант ИЛ, II уровень, удостоверение №НОАП-0035-4133 |  |  | ______________ | М.И. Никулин

## 20.20.01.000 коллектор вход (2)
ООО «Алитер-Акси» |  | Санкт-Петербург, г. Колпино, Ижорский завод, д.43, лит.АЮ Испытательная лаборатория Свидетельство об аккредитации № ИЛ/ЛРИ-01323 Дата регистрации 26.04.2019г.
П Р О Т О К О Л № 105-2/2022тв от 22 августа 2022г.
проведения испытаний твердости металла сварных соединений
по договору: | 758/21 от 28.05.2021г., ООО КИНЕФ, Печь П-103 установки ЛЧ-35/11-1000.
Коллектор входа, 2 изделие.
№ договора, наименование Заказчика и объекта
по чертежу: | П103-337619/22.20.01.000ТБ (П103-337619/22.20.01.000)
Изготовитель: |  | ООО "Алитер-Акси"
Место проведения контроля: |  | Санкт-Петербург, г. Колпино, Ижорский завод, д.43, лит.АЮ
Материал и типоразмер элементов: |  | 15Х5М-У+15Х5М-У; L=1338 мм, 540 мм, 921 мм, 1410 мм, 1729 мм, 1083 мм.
Способ сварки: |  | РАД
Сварочные материалы: |  | Проволока EWC CrMo5.
Сведения об используемом оборудовании: |  | Ультразвуковой твердомер "ТКМ-459", зав. №19245, свидетельство о поверке №568-П08/22 действительно до 02.02.2023г.
Испытания на твердость проведены на сварных соединениях по ГОСТ 18661-73 после термообработки в соответствии с РД 26-02-80-2004.
РЕЗУЛЬТАТЫ
№ сварного соединения | Дата контроля | Длина сварного соединения, мм | Марка стали | Твердость металла по Бринеллю, НВ | Нормативные значения твердости, не больше 270 НВ
1 | 2 | 3 | 4 | 5 | 6
П103-337619/22.20.01.000, изделие 2
С22-2-1 | 2022-08-22 | 1338 | 15Х5М-У |  | Соответствует
У22-2-1 | 2022-08-22 | 540 | 15Х5М-У |  | Соответствует
У22-2-2 | 2022-08-22 | 540 | 15Х5М-У |  | Соответствует
У22-2-3 | 2022-08-22 | 540 | 15Х5М-У |  | Соответствует
У22-2-4 | 2022-08-22 | 540 | 15Х5М-У |  | Соответствует
У22-2-5 | 2022-08-22 | 540 | 15Х5М-У |  | Соответствует
У22-2-6 | 2022-08-22 | 540 | 15Х5М-У |  | Соответствует
У22-2-7 | 2022-08-22 | 540 | 15Х5М-У |  | Соответствует
У22-2-8 | 2022-08-22 | 540 | 15Х5М-У |  | Соответствует
У22-2-9 | 2022-08-22 | 540 | 15Х5М-У |  | Соответствует
У22-2-10 | 2022-08-22 | 540 | 15Х5М-У |  | Соответствует
У22-2-11 | 2022-08-22 | 540 | 15Х5М-У |  | Соответствует
У22-2-12 | 2022-08-22 | 540 | 15Х5М-У |  | Соответствует
У22-2-13 | 2022-08-22 | 921 | 15Х5М-У |  | Соответствует
Н22-2-1 | 2022-08-22 | 1410 | 15Х5М-У |  | Соответствует
Н22-2-2 | 2022-08-22 | 1410 | 15Х5М-У |  | Соответствует
Н22-2-3 | 2022-08-22 | 1729 | 15Х5М-У |  | Соответствует
N22-2-1 | 2022-08-22 | 1083 | 15Х5М-У |  | Соответствует
N22-2-2 | 2022-08-22 | 1083 | 15Х5М-У |  | Соответствует
ЗАКЛЮЧЕНИЕ
Результаты испытаний твердости металла сварных соединений удовлетворяют требованиям РД 26-02-80-2004.
Инженер-лаборант ИЛ, II уровень, удостоверение №НОАП-0035-4133 |  |  | ______________ | М.И. Никулин

## 22.20.01.100 опора
ООО «Алитер-Акси» |  | Санкт-Петербург, г. Колпино, Ижорский завод, д.43, лит.АЮ Испытательная лаборатория Свидетельство об аккредитации № ИЛ/ЛРИ-01323 Дата регистрации 26.04.2019г.
П Р О Т О К О Л № 104/2022тв от 05 августа 2022г.
проведения испытаний твердости металла сварных соединений
по договору: | 758/21 от 28.05.2021г., ООО КИНЕФ, Печь П-103 установки ЛЧ-35/11-1000.
Опора, 8 изделий.
№ договора, наименование Заказчика и объекта
по чертежу: | П103-337619/22.20.01.100ТБ (П103-337619/22.20.01.100)
Изготовитель: |  | ООО "Алитер-Акси"
Место проведения контроля: |  | Санкт-Петербург, г. Колпино, Ижорский завод, д.43, лит.АЮ
Материал и типоразмер элементов: |  | 15Х5М+15Х5М; L=300 мм, 67 мм, 189 мм.
Способ сварки: |  | РАД
Сварочные материалы: |  | Проволока EWC CrMo5.
Сведения об используемом оборудовании: |  | Ультразвуковой твердомер "ТКМ-459", зав. №19245, свидетельство о поверке №568-П08/22 действительно до 02.02.2023г.
Испытания на твердость проведены на сварных соединениях по ГОСТ 18661-73 после термообработки в соответствии с РД 26-02-80-2004.
РЕЗУЛЬТАТЫ
№ сварного соединения | Дата контроля | Длина сварного соединения, мм | Марка стали | Твердость металла по Бринеллю, НВ | Нормативные значения твердости, не больше 240 НВ
1 | 2 | 3 | 4 | 5 | 6
П103-337619/22.20.01.100, изделие 1
Т21-1-1 | 2022-08-05 | 300 | 15Х5М-У |  | Соответствует
Т21-1-2 | 2022-08-05 | 300 | 15Х5М-У |  | Соответствует
Т21-1-3 | 2022-08-05 | 67 | 15Х5М-У |  | Соответствует
Т21-1-4 | 2022-08-05 | 67 | 15Х5М-У |  | Соответствует
Т21-1-5 | 2022-08-05 | 189 | 15Х5М-У |  | Соответствует
П103-337619/22.20.01.100, изделие 2
Т21-2-1 | 2022-08-05 | 300 | 15Х5М-У |  | Соответствует
Т21-2-2 | 2022-08-05 | 300 | 15Х5М-У |  | Соответствует
Т21-2-3 | 2022-08-05 | 67 | 15Х5М-У |  | Соответствует
Т21-2-4 | 2022-08-05 | 67 | 15Х5М-У |  | Соответствует
Т21-2-5 | 2022-08-05 | 189 | 15Х5М-У |  | Соответствует
П103-337619/22.20.01.100, изделие 3
Т21-3-1 | 2022-08-05 | 300 | 15Х5М-У |  | Соответствует
Т21-3-2 | 2022-08-05 | 300 | 15Х5М-У |  | Соответствует
Т21-3-3 | 2022-08-05 | 67 | 15Х5М-У |  | Соответствует
Т21-3-4 | 2022-08-05 | 67 | 15Х5М-У |  | Соответствует
Т21-3-5 | 2022-08-05 | 189 | 15Х5М-У |  | Соответствует
П103-337619/22.20.01.100, изделие 4
Т21-4-1 | 2022-08-05 | 300 | 15Х5М-У |  | Соответствует
Т21-4-2 | 2022-08-05 | 300 | 15Х5М-У |  | Соответствует
Т21-4-3 | 2022-08-05 | 67 | 15Х5М-У |  | Соответствует
Т21-4-4 | 2022-08-05 | 67 | 15Х5М-У |  | Соответствует
Т21-4-5 | 2022-08-05 | 189 | 15Х5М-У |  | Соответствует
П103-337619/22.20.01.100, изделие 5
Т21-5-1 | 2022-08-05 | 300 | 15Х5М-У |  | Соответствует
Т21-5-2 | 2022-08-05 | 300 | 15Х5М-У |  | Соответствует
Т21-5-3 | 2022-08-05 | 67 | 15Х5М-У |  | Соответствует
Т21-5-4 | 2022-08-05 | 67 | 15Х5М-У |  | Соответствует
Т21-5-5 | 2022-08-05 | 189 | 15Х5М-У |  | Соответствует
№ сварного соединения | Дата контроля | Длина сварного соединения, мм | Марка стали | Твердость металла по Бринеллю, НВ | Нормативные значения твердости, не больше 240 НВ
1 | 2 | 3 | 4 | 5 | 6
П103-337619/22.20.01.100, изделие 6
Т21-6-1 | 2022-08-05 | 300 | 15Х5М-У |  | Соответствует
Т21-6-2 | 2022-08-05 | 300 | 15Х5М-У |  | Соответствует
Т21-6-3 | 2022-08-05 | 67 | 15Х5М-У |  | Соответствует
Т21-6-4 | 2022-08-05 | 67 | 15Х5М-У |  | Соответствует
Т21-6-5 | 2022-08-05 | 189 | 15Х5М-У |  | Соответствует
П103-337619/22.20.01.100, изделие 7
Т21-7-1 | 2022-08-05 | 300 | 15Х5М-У |  | Соответствует
Т21-7-2 | 2022-08-05 | 300 | 15Х5М-У |  | Соответствует
Т21-7-3 | 2022-08-05 | 67 | 15Х5М-У |  | Соответствует
Т21-7-4 | 2022-08-05 | 67 | 15Х5М-У |  | Соответствует
Т21-7-5 | 2022-08-05 | 189 | 15Х5М-У |  | Соответствует
П103-337619/22.20.01.100, изделие 8
Т21-8-1 | 2022-08-05 | 300 | 15Х5М-У |  | Соответствует
Т21-8-2 | 2022-08-05 | 300 | 15Х5М-У |  | Соответствует
Т21-8-3 | 2022-08-05 | 67 | 15Х5М-У |  | Соответствует
Т21-8-4 | 2022-08-05 | 67 | 15Х5М-У |  | Соответствует
Т21-8-5 | 2022-08-05 | 189 | 15Х5М-У |  | Соответствует
ЗАКЛЮЧЕНИЕ
Результаты испытаний твердости металла сварных соединений удовлетворяют требованиям РД 26-02-80-2004.
Инженер-лаборант ИЛ, II уровень, удостоверение №НОАП-0035-4133 |  |  | ______________ | М.И. Никулин

## 50.01.000 коллектор вх 2 ст
ООО «Алитер-Акси» |  | Санкт-Петербург, г. Колпино, Ижорский завод, д.43, лит.АЮ Испытательная лаборатория Свидетельство об аккредитации № ИЛ/ЛРИ-01323 Дата регистрации 26.04.2019г.
П Р О Т О К О Л № 108/2022тв от 15 сентября 2022г.
проведения испытаний твердости металла сварных соединений
по договору: | 758/21 от 28.05.2021г., ООО КИНЕФ, Печь П-103 установки ЛЧ-35/11-1000.
Коллектор входа II ступени.
№ договора, наименование Заказчика и объекта
по чертежу: | П103-337619.50.01.000ТБ (П103-337619.50.01.000)
Изготовитель: |  | ООО "Алитер-Акси"
Место проведения контроля: |  | Санкт-Петербург, г. Колпино, Ижорский завод, д.43, лит.АЮ
Материал и типоразмер элементов: |  | 15Х5М-У+15Х5М-У; L=1338 мм, 1978 мм, 1021 мм, 1400 мм, 1387 мм, 2200 мм.
Способ сварки: |  | РАД
Сварочные материалы: |  | Проволока EWC CrMo5.
Сведения об используемом оборудовании: |  | Ультразвуковой твердомер "ТКМ-459", зав. №19245, свидетельство о поверке №568-П08/22 действительно до 02.02.2023г.
Испытания на твердость проведены на сварных соединениях по ГОСТ 18661-73 после термообработки в соответствии с РД 26-02-80-2004.
РЕЗУЛЬТАТЫ
№ сварного соединения | Дата контроля | Длина сварного соединения, мм | Марка стали | Твердость металла по Бринеллю, НВ | Нормативные значения твердости, не больше 270 НВ
1 | 2 | 3 | 4 | 5 | 6
С5-1 | 2022-09-15 | 1338 | 15Х5М-У |  | Соответствует
С5-2 | 2022-09-15 | 1338 | 15Х5М-У |  | Соответствует
С5-3 | 2022-09-15 | 1338 | 15Х5М-У |  | Соответствует
С5-4 | 2022-09-15 | 1338 | 15Х5М-У |  | Соответствует
С5-5 | 2022-09-15 | 1338 | 15Х5М-У |  | Соответствует
С5-6 | 2022-09-15 | 1338 | 15Х5М-У |  | Соответствует
С5-7 | 2022-09-15 | 1978 | 15Х5М-У |  | Соответствует
С5-8 | 2022-09-15 | 1978 | 15Х5М-У |  | Соответствует
Т5-1 | 2022-09-15 | 1021 | 15Х5М-У |  | Соответствует
Т5-2 | 2022-09-15 | 1021 | 15Х5М-У |  | Соответствует
Н5-1 | 2022-09-15 | 1400 | 15Х5М-У |  | Соответствует
Н5-2 | 2022-09-15 | 1400 | 15Х5М-У |  | Соответствует
У5-1 | 2022-09-15 | 1387 | 15Х5М-У |  | Соответствует
У5-2 | 2022-09-15 | 1387 | 15Х5М-У |  | Соответствует
N5-1 | 2022-09-15 | 2200 | 15Х5М-У |  | Соответствует
ЗАКЛЮЧЕНИЕ
Результаты испытаний твердости металла сварных соединений удовлетворяют требованиям РД 26-02-80-2004.
Инженер-лаборант ИЛ, II уровень, удостоверение №НОАП-0035-4133 |  |  | ______________ | М.И. Никулин

## 50.01.100 опора
ООО «Алитер-Акси» |  | Санкт-Петербург, г. Колпино, Ижорский завод, д.43, лит.АЮ Испытательная лаборатория Свидетельство об аккредитации № ИЛ/ЛРИ-01323 Дата регистрации 26.04.2019г.
П Р О Т О К О Л № 111/2022тв от 15 сентября 2022г.
проведения испытаний твердости металла сварных соединений
по договору: | 758/21 от 28.05.2021г., ООО КИНЕФ, Печь П-103 установки ЛЧ-35/11-1000.
Опора, 4 изделия.
№ договора, наименование Заказчика и объекта
по чертежу: | П103-337619/22.50.01.100ТБ (П103-337619/22.50.01.100)
Изготовитель: |  | ООО "Алитер-Акси"
Место проведения контроля: |  | Санкт-Петербург, г. Колпино, Ижорский завод, д.43, лит.АЮ
Материал и типоразмер элементов: |  | 15Х5М+15Х5М; L=167 мм, 190 мм, 210 мм, 542 мм, 128 мм, 300 мм.
Способ сварки: |  | РАД
Сварочные материалы: |  | Проволока EWC CrMo5.
Сведения об используемом оборудовании: |  | Ультразвуковой твердомер "ТКМ-459", зав. №19245, свидетельство о поверке №568-П08/22 действительно до 02.02.2023г.
Испытания на твердость проведены на сварных соединениях по ГОСТ 18661-73 после термообработки в соответствии с РД 26-02-80-2004.
РЕЗУЛЬТАТЫ
№ сварного соединения | Дата контроля | Длина сварного соединения, мм | Марка стали | Твердость металла по Бринеллю, НВ | Нормативные значения твердости, не больше 240 НВ
1 | 2 | 3 | 4 | 5 | 6
П103-337619/22.50.01.100, изделие 1
Т51-1-1 | 2022-07-20 | 167 | 15Х5М |  | Соответствует
Т51-1-2 | 2022-07-20 | 167 | 15Х5М |  | Соответствует
Т51-1-3 | 2022-07-20 | 190 | 15Х5М |  | Соответствует
Т51-1-4 | 2022-09-14 | 210 | 15Х5М |  | Соответствует
Т51-1-5 | 2022-09-14 | 452 | 15Х5М |  | Соответствует
Т51-1-6 | 2022-09-14 | 452 | 15Х5М |  | Соответствует
Т51-1-7 | 2022-09-14 | 218 | 15Х5М |  | Соответствует
Т51-1-8 | 2022-09-14 | 218 | 15Х5М |  | Соответствует
Т51-1-9 | 2022-09-14 | 218 | 15Х5М |  | Соответствует
Т51-1-10 | 2022-09-14 | 218 | 15Х5М |  | Соответствует
Т51-1-11 | 2022-07-20 | 300 | 15Х5М |  | Соответствует
Т51-1-12 | 2022-07-20 | 300 | 15Х5М |  | Соответствует
П103-337619/22.50.01.100, изделие 2
Т51-2-1 | 2022-07-20 | 167 | 15Х5М |  | Соответствует
Т51-2-2 | 2022-07-20 | 167 | 15Х5М |  | Соответствует
Т51-2-3 | 2022-07-20 | 190 | 15Х5М |  | Соответствует
Т51-2-4 | 2022-09-14 | 210 | 15Х5М |  | Соответствует
Т51-2-5 | 2022-09-14 | 452 | 15Х5М |  | Соответствует
Т51-2-6 | 2022-09-14 | 452 | 15Х5М |  | Соответствует
Т51-2-7 | 2022-09-14 | 218 | 15Х5М |  | Соответствует
Т51-2-8 | 2022-09-14 | 218 | 15Х5М |  | Соответствует
Т51-2-9 | 2022-09-14 | 218 | 15Х5М |  | Соответствует
Т51-2-10 | 2022-09-14 | 218 | 15Х5М |  | Соответствует
Т51-2-11 | 2022-07-20 | 300 | 15Х5М |  | Соответствует
Т51-2-12 | 2022-07-20 | 300 | 15Х5М |  | Соответствует
П103-337619/22.50.01.100, изделие 3
Т51-3-1 | 2022-07-20 | 167 | 15Х5М |  | Соответствует
Т51-3-2 | 2022-07-20 | 167 | 15Х5М |  | Соответствует
Т51-3-3 | 2022-07-20 | 190 | 15Х5М |  | Соответствует
№ сварного соединения | Дата контроля | Длина сварного соединения, мм | Марка стали | Твердость металла по Бринеллю, НВ | Нормативные значения твердости, не больше 240 НВ
1 | 2 | 3 | 4 | 5 | 6
Т51-3-4 | 2022-09-15 | 210 | 15Х5М |  | Соответствует
Т51-3-5 | 2022-09-15 | 452 | 15Х5М |  | Соответствует
Т51-3-6 | 2022-09-15 | 452 | 15Х5М |  | Соответствует
Т51-3-7 | 2022-09-15 | 218 | 15Х5М |  | Соответствует
Т51-3-8 | 2022-09-15 | 218 | 15Х5М |  | Соответствует
Т51-3-9 | 2022-09-15 | 218 | 15Х5М |  | Соответствует
Т51-3-10 | 2022-09-15 | 218 | 15Х5М |  | Соответствует
Т51-3-11 | 2022-07-20 | 300 | 15Х5М |  | Соответствует
Т51-3-12 | 2022-07-20 | 300 | 15Х5М |  | Соответствует
П103-337619/22.50.01.100, изделие 4
Т51-4-1 | 2022-07-20 | 167 | 15Х5М |  | Соответствует
Т51-4-2 | 2022-07-20 | 167 | 15Х5М |  | Соответствует
Т51-4-3 | 2022-07-20 | 190 | 15Х5М |  | Соответствует
Т51-4-4 | 2022-09-15 | 210 | 15Х5М |  | Соответствует
Т51-4-5 | 2022-09-15 | 452 | 15Х5М |  | Соответствует
Т51-4-6 | 2022-09-15 | 452 | 15Х5М |  | Соответствует
Т51-4-7 | 2022-09-15 | 218 | 15Х5М |  | Соответствует
Т51-4-8 | 2022-09-15 | 218 | 15Х5М |  | Соответствует
Т51-4-9 | 2022-09-15 | 218 | 15Х5М |  | Соответствует
Т51-4-10 | 2022-09-15 | 218 | 15Х5М |  | Соответствует
Т51-4-11 | 2022-07-20 | 300 | 15Х5М |  | Соответствует
Т51-4-12 | 2022-07-20 | 300 | 15Х5М |  | Соответствует
ЗАКЛЮЧЕНИЕ
Результаты испытаний твердости металла сварных соединений удовлетворяют требованиям РД 26-02-80-2004.
Инженер-лаборант ИЛ, II уровень, удостоверение №НОАП-0035-4133 |  |  | ______________ | М.И. Никулин

## 60.01.000 коллектор пром 2 ст
ООО «Алитер-Акси» |  | Санкт-Петербург, г. Колпино, Ижорский завод, д.43, лит.АЮ Испытательная лаборатория Свидетельство об аккредитации № ИЛ/ЛРИ-01323 Дата регистрации 26.04.2019г.
П Р О Т О К О Л № 109-1/2022тв от 14 сентября 2022г.
проведения испытаний твердости металла сварных соединений
по договору: | 758/21 от 28.05.2021г., ООО КИНЕФ, Печь П-103 установки ЛЧ-35/11-1000.
Коллектор промежуточный II ступени.
№ договора, наименование Заказчика и объекта
по чертежу: | П103-337619.60.01.000ТБ (П103-337619.60.01.000)
Изготовитель: |  | ООО "Алитер-Акси"
Место проведения контроля: |  | Санкт-Петербург, г. Колпино, Ижорский завод, д.43, лит.АЮ
Материал и типоразмер элементов: |  | 15Х5М-У+15Х5М-У; L=1338 мм, 1978 мм, 179 мм, 1021 мм, 180 мм, 1387 мм, 2200 мм.
Способ сварки: |  | РАД
Сварочные материалы: |  | Проволока EWC CrMo5.
Сведения об используемом оборудовании: |  | Ультразвуковой твердомер "ТКМ-459", зав. №19245, свидетельство о поверке №568-П08/22 действительно до 02.02.2023г.
Испытания на твердость проведены на сварных соединениях по ГОСТ 18661-73 после термообработки в соответствии с РД 26-02-80-2004.
РЕЗУЛЬТАТЫ
№ сварного соединения | Дата контроля | Длина сварного соединения, мм | Марка стали | Твердость металла по Бринеллю, НВ | Нормативные значения твердости, не больше 270 НВ
1 | 2 | 3 | 4 | 5 | 6
С6-1 | 2022-09-14 | 1338 | 15Х5М-У |  | Соответствует
С6-2 | 2022-09-14 | 1338 | 15Х5М-У |  | Соответствует
С6-3 | 2022-09-14 | 1338 | 15Х5М-У |  | Соответствует
С6-4 | 2022-09-14 | 1338 | 15Х5М-У |  | Соответствует
С6-5 | 2022-09-14 | 1338 | 15Х5М-У |  | Соответствует
С6-6 | 2022-09-14 | 1338 | 15Х5М-У |  | Соответствует
С6-7 | 2022-09-14 | 1978 | 15Х5М-У |  | Соответствует
С6-8 | 2022-09-14 | 1978 | 15Х5М-У |  | Соответствует
С6-9 | 2022-09-14 | 179 | 15Х5М-У |  | Соответствует
С6-10 | 2022-09-14 | 179 | 15Х5М-У |  | Соответствует
Т6-1 | 2022-09-14 | 1021 | 15Х5М-У |  | Соответствует
Т6-2 | 2022-09-14 | 1021 | 15Х5М-У |  | Соответствует
У6-1 | 2022-09-14 | 1387 | 15Х5М-У |  | Соответствует
У6-2 | 2022-09-14 | 1387 | 15Х5М-У |  | Соответствует
У6-3 | 2022-09-14 | 180 | 15Х5М-У |  | Соответствует
У6-4 | 2022-09-14 | 180 | 15Х5М-У |  | Соответствует
N6-1 | 2022-09-14 | 2200 | 15Х5М-У |  | Соответствует
ЗАКЛЮЧЕНИЕ
Результаты испытаний твердости металла сварных соединений удовлетворяют требованиям РД 26-02-80-2004.
Инженер-лаборант ИЛ, II уровень, удостоверение №НОАП-0035-4133 |  |  | ______________ | М.И. Никулин

## 60.01.000 коллектор пром 2 (2)
ООО «Алитер-Акси» |  | Санкт-Петербург, г. Колпино, Ижорский завод, д.43, лит.АЮ Испытательная лаборатория Свидетельство об аккредитации № ИЛ/ЛРИ-01323 Дата регистрации 26.04.2019г.
П Р О Т О К О Л № 109-2/2022тв от 14 сентября 2022г.
проведения испытаний твердости металла сварных соединений
по договору: | 758/21 от 28.05.2021г., ООО КИНЕФ, Печь П-103 установки ЛЧ-35/11-1000.
Коллектор промежуточный II ступени.
№ договора, наименование Заказчика и объекта
по чертежу: | П103-337619.60.01.000ТБ (П103-337619.60.01.000)
Изготовитель: |  | ООО "Алитер-Акси"
Место проведения контроля: |  | Санкт-Петербург, г. Колпино, Ижорский завод, д.43, лит.АЮ
Материал и типоразмер элементов: |  | 15Х5М-У+15Х5М; L=1400 мм.
Способ сварки: |  | РАД
Сварочные материалы: |  | Проволока EWC CrMo5.
Сведения об используемом оборудовании: |  | Ультразвуковой твердомер "ТКМ-459", зав. №19245, свидетельство о поверке №568-П08/22 действительно до 02.02.2023г.
Испытания на твердость проведены на сварных соединениях по ГОСТ 18661-73 после термообработки в соответствии с РД 26-02-80-2004.
РЕЗУЛЬТАТЫ
№ сварного соединения | Дата контроля | Длина сварного соединения, мм | Марка стали | Твердость металла по Бринеллю, НВ | Нормативные значения твердости, не больше 240 НВ
1 | 2 | 3 | 4 | 5 | 6
Н6-1 | 2022-09-14 | 1400 | 15Х5М-У+15Х5М |  | Соответствует
Н6-2 | 2022-09-14 | 1400 | 15Х5М-У+15Х5М |  | Соответствует
ЗАКЛЮЧЕНИЕ
Результаты испытаний твердости металла сварных соединений удовлетворяют требованиям РД 26-02-80-2004.
Инженер-лаборант ИЛ, II уровень, удостоверение №НОАП-0035-4133 |  |  | ______________ | М.И. Никулин

## 30.00.000-01 ПКН (3)
ООО «Алитер-Акси» |  | Санкт-Петербург, г. Колпино, Ижорский завод, д.43, лит.АЮ Испытательная лаборатория Свидетельство об аккредитации № ИЛ/ЛРИ-01323 Дата регистрации 26.04.2019г.
П Р О Т О К О Л № 106-1/2022тв от 22 июля 2022г.
проведения испытаний твердости металла сварных соединений
по договору: | 758/21 от 28.05.2021г., ООО КИНЕФ, Печь П-103 установки ЛЧ-35/11-1000.
Пакет конвекции нижний.
№ договора, наименование Заказчика и объекта
по чертежу: | П103-337619.30.00.000ТБ (П103-337619.30.00.000)
Изготовитель: |  | ООО "Алитер-Акси"
Место проведения контроля: |  | Санкт-Петербург, г. Колпино, Ижорский завод, д.43, лит.АЮ
Материал и типоразмер элементов: |  | 15Х5М-У+15Х5М-У; L=478 мм.
Способ сварки: |  | РАД
Сварочные материалы: |  | Проволока EWC CrMo5.
Сведения об используемом оборудовании: |  | Ультразвуковой твердомер "ТКМ-459", зав. №19245, свидетельство о поверке №568-П08/22 действительно до 02.02.2023г.
Испытания на твердость проведены на сварных соединениях по ГОСТ 18661-73 после термообработки в соответствии с РД 26-02-80-2004.
РЕЗУЛЬТАТЫ
№ сварного соединения | Дата контроля | Длина сварного соединения, мм | Марка стали | Твердость металла по Бринеллю, НВ | Нормативные значения твердости, не больше 270 НВ
1 | 2 | 3 | 4 | 5 | 6
П103-337619.30.00.000
С3-1-1 | 2022-07-22 | 478 | 15Х5М-У |  | Соответствует
С3-1-2 | 2022-07-22 | 478 | 15Х5М-У |  | Соответствует
С3-1-3 | 2022-07-22 | 478 | 15Х5М-У |  | Соответствует
С3-1-4 | 2022-07-22 | 478 | 15Х5М-У |  | Соответствует
С3-1-5 | 2022-07-22 | 478 | 15Х5М-У |  | Соответствует
С3-1-6 | 2022-07-22 | 478 | 15Х5М-У |  | Соответствует
С3-1-7 | 2022-07-22 | 478 | 15Х5М-У |  | Соответствует
С3-1-8 | 2022-07-22 | 478 | 15Х5М-У |  | Соответствует
С3-1-9 | 2022-07-22 | 478 | 15Х5М-У |  | Соответствует
С3-1-10 | 2022-07-22 | 478 | 15Х5М-У |  | Соответствует
С3-1-11 | 2022-07-22 | 478 | 15Х5М-У |  | Соответствует
С3-1-12 | 2022-07-22 | 478 | 15Х5М-У |  | Соответствует
ЗАКЛЮЧЕНИЕ
Результаты испытаний твердости металла сварных соединений удовлетворяют требованиям РД 26-02-80-2004.
Инженер-лаборант ИЛ, II уровень, удостоверение №НОАП-0035-4133 |  |  | ______________ | М.И. Никулин

## 30.00.000-01 ПКН (4)
ООО «Алитер-Акси» |  | Санкт-Петербург, г. Колпино, Ижорский завод, д.43, лит.АЮ Испытательная лаборатория Свидетельство об аккредитации № ИЛ/ЛРИ-01323 Дата регистрации 26.04.2019г.
П Р О Т О К О Л № 106-2/2022тв от 09 августа 2022г.
проведения испытаний твердости металла сварных соединений
по договору: | 758/21 от 28.05.2021г., ООО КИНЕФ, Печь П-103 установки ЛЧ-35/11-1000.
Пакет конвекции нижний.
№ договора, наименование Заказчика и объекта
по чертежу: | П103-337619.30.00.000ТБ (П103-337619.30.00.000)
Изготовитель: |  | ООО "Алитер-Акси"
Место проведения контроля: |  | Санкт-Петербург, г. Колпино, Ижорский завод, д.43, лит.АЮ
Материал и типоразмер элементов: |  | 15Х5М+15Х5М; L=453 мм, 209 мм, 219 мм.
Способ сварки: |  | РАД
Сварочные материалы: |  | Проволока EWC CrMo5.
Сведения об используемом оборудовании: |  | Ультразвуковой твердомер "ТКМ-459", зав. №19245, свидетельство о поверке №568-П08/22 действительно до 02.02.2023г.
Испытания на твердость проведены на сварных соединениях по ГОСТ 18661-73 после термообработки в соответствии с РД 26-02-80-2004.
РЕЗУЛЬТАТЫ
№ сварного соединения | Дата контроля | Длина сварного соединения, мм | Марка стали | Твердость металла по Бринеллю, НВ | Нормативные значения твердости, не больше 240 НВ
1 | 2 | 3 | 4 | 5 | 6
П103-337619.30.00.000
Т3-1-1 | 2022-08-09 | 453 | 15Х5М |  | Соответствует
Т3-1-2 | 2022-08-09 | 453 | 15Х5М |  | Соответствует
Т3-1-3 | 2022-08-09 | 453 | 15Х5М |  | Соответствует
Т3-1-4 | 2022-08-09 | 453 | 15Х5М |  | Соответствует
Т3-1-5 | 2022-08-09 | 209 | 15Х5М |  | Соответствует
Т3-1-6 | 2022-08-09 | 209 | 15Х5М |  | Соответствует
Т3-1-7 | 2022-08-09 | 219 | 15Х5М |  | Соответствует
Т3-1-8 | 2022-08-09 | 219 | 15Х5М |  | Соответствует
Т3-1-9 | 2022-08-09 | 219 | 15Х5М |  | Соответствует
Т3-1-10 | 2022-08-09 | 219 | 15Х5М |  | Соответствует
Т3-1-11 | 2022-08-09 | 219 | 15Х5М |  | Соответствует
Т3-1-12 | 2022-08-09 | 219 | 15Х5М |  | Соответствует
Т3-1-13 | 2022-08-09 | 219 | 15Х5М |  | Соответствует
Т3-1-14 | 2022-08-09 | 219 | 15Х5М |  | Соответствует
ЗАКЛЮЧЕНИЕ
Результаты испытаний твердости металла сварных соединений удовлетворяют требованиям РД 26-02-80-2004.
Инженер-лаборант ИЛ, II уровень, удостоверение №НОАП-0035-4133 |  |  | ______________ | М.И. Никулин

## 30.00.000-01 ПКН
ООО «Алитер-Акси» |  | Санкт-Петербург, г. Колпино, Ижорский завод, д.43, лит.АЮ Испытательная лаборатория Свидетельство об аккредитации № ИЛ/ЛРИ-01323 Дата регистрации 26.04.2019г.
П Р О Т О К О Л № 106-3/2022тв от 03 августа 2022г.
проведения испытаний твердости металла сварных соединений
по договору: | 758/21 от 28.05.2021г., ООО КИНЕФ, Печь П-103 установки ЛЧ-35/11-1000.
Пакет конвекции нижний.
№ договора, наименование Заказчика и объекта
по чертежу: | П103-337619.30.00.000ТБ (П103-337619.30.00.000-01)
Изготовитель: |  | ООО "Алитер-Акси"
Место проведения контроля: |  | Санкт-Петербург, г. Колпино, Ижорский завод, д.43, лит.АЮ
Материал и типоразмер элементов: |  | 15Х5М-У+15Х5М-У; L=478 мм.
Способ сварки: |  | РАД
Сварочные материалы: |  | Проволока EWC CrMo5.
Сведения об используемом оборудовании: |  | Ультразвуковой твердомер "ТКМ-459", зав. №19245, свидетельство о поверке №568-П08/22 действительно до 02.02.2023г.
Испытания на твердость проведены на сварных соединениях по ГОСТ 18661-73 после термообработки в соответствии с РД 26-02-80-2004.
РЕЗУЛЬТАТЫ
№ сварного соединения | Дата контроля | Длина сварного соединения, мм | Марка стали | Твердость металла по Бринеллю, НВ | Нормативные значения твердости, не больше 270 НВ
1 | 2 | 3 | 4 | 5 | 6
П103-337619.30.00.000-01
С3-2-1 | 2022-08-03 | 478 | 15Х5М-У |  | Соответствует
С3-2-2 | 2022-08-03 | 478 | 15Х5М-У |  | Соответствует
С3-2-3 | 2022-08-03 | 478 | 15Х5М-У |  | Соответствует
С3-2-4 | 2022-08-03 | 478 | 15Х5М-У |  | Соответствует
С3-2-5 | 2022-08-03 | 478 | 15Х5М-У |  | Соответствует
С3-2-6 | 2022-08-03 | 478 | 15Х5М-У |  | Соответствует
С3-2-7 | 2022-08-03 | 478 | 15Х5М-У |  | Соответствует
С3-2-8 | 2022-08-03 | 478 | 15Х5М-У |  | Соответствует
С3-2-9 | 2022-08-03 | 478 | 15Х5М-У |  | Соответствует
С3-2-10 | 2022-08-03 | 478 | 15Х5М-У |  | Соответствует
С3-2-11 | 2022-08-03 | 478 | 15Х5М-У |  | Соответствует
С3-2-12 | 2022-08-03 | 478 | 15Х5М-У |  | Соответствует
ЗАКЛЮЧЕНИЕ
Результаты испытаний твердости металла сварных соединений удовлетворяют требованиям РД 26-02-80-2004.
Инженер-лаборант ИЛ, II уровень, удостоверение №НОАП-0035-4133 |  |  | ______________ | М.И. Никулин

## 30.00.000-01 ПКН (2)
ООО «Алитер-Акси» |  | Санкт-Петербург, г. Колпино, Ижорский завод, д.43, лит.АЮ Испытательная лаборатория Свидетельство об аккредитации № ИЛ/ЛРИ-01323 Дата регистрации 26.04.2019г.
П Р О Т О К О Л № 106-4/2022тв от 26 августа 2022г.
проведения испытаний твердости металла сварных соединений
по договору: | 758/21 от 28.05.2021г., ООО КИНЕФ, Печь П-103 установки ЛЧ-35/11-1000.
Пакет конвекции нижний.
№ договора, наименование Заказчика и объекта
по чертежу: | П103-337619.30.00.000ТБ (П103-337619.30.00.000-01)
Изготовитель: |  | ООО "Алитер-Акси"
Место проведения контроля: |  | Санкт-Петербург, г. Колпино, Ижорский завод, д.43, лит.АЮ
Материал и типоразмер элементов: |  | 15Х5М+15Х5М; L=453 мм, 209 мм, 219 мм.
Способ сварки: |  | РАД
Сварочные материалы: |  | Проволока EWC CrMo5.
Сведения об используемом оборудовании: |  | Ультразвуковой твердомер "ТКМ-459", зав. №19245, свидетельство о поверке №568-П08/22 действительно до 02.02.2023г.
Испытания на твердость проведены на сварных соединениях по ГОСТ 18661-73 после термообработки в соответствии с РД 26-02-80-2004.
РЕЗУЛЬТАТЫ
№ сварного соединения | Дата контроля | Длина сварного соединения, мм | Марка стали | Твердость металла по Бринеллю, НВ | Нормативные значения твердости, не больше 240 НВ
1 | 2 | 3 | 4 | 5 | 6
П103-337619.30.00.000-01
Т3-2-1 | 2022-08-26 | 453 | 15Х5М |  | Соответствует
Т3-2-2 | 2022-08-26 | 453 | 15Х5М |  | Соответствует
Т3-2-3 | 2022-08-26 | 453 | 15Х5М |  | Соответствует
Т3-2-4 | 2022-08-26 | 453 | 15Х5М |  | Соответствует
Т3-2-5 | 2022-08-26 | 209 | 15Х5М |  | Соответствует
Т3-2-6 | 2022-08-26 | 209 | 15Х5М |  | Соответствует
Т3-2-7 | 2022-08-26 | 219 | 15Х5М |  | Соответствует
Т3-2-8 | 2022-08-26 | 219 | 15Х5М |  | Соответствует
Т3-2-9 | 2022-08-26 | 219 | 15Х5М |  | Соответствует
Т3-2-10 | 2022-08-26 | 219 | 15Х5М |  | Соответствует
Т3-2-11 | 2022-08-26 | 219 | 15Х5М |  | Соответствует
Т3-2-12 | 2022-08-26 | 219 | 15Х5М |  | Соответствует
Т3-2-13 | 2022-08-26 | 219 | 15Х5М |  | Соответствует
Т3-2-14 | 2022-08-26 | 219 | 15Х5М |  | Соответствует
ЗАКЛЮЧЕНИЕ
Результаты испытаний твердости металла сварных соединений удовлетворяют требованиям РД 26-02-80-2004.
Инженер-лаборант ИЛ, II уровень, удостоверение №НОАП-0035-4133 |  |  | ______________ | М.И. Никулин

## 111 Крышка
ООО «Алитер-Акси» |  | Санкт-Петербург, г. Колпино, Ижорский завод, д.43, лит.АЮ Испытательная лаборатория Свидетельство об аккредитации № ИЛ/ЛРИ-01323 Дата регистрации 26.04.2019г.
П Р О Т О К О Л № 110/2022тв от 16 сентября 2022г.
проведения испытаний твердости металла сварных соединений
по договору: | 758/21 от 28.05.2021г., ООО КИНЕФ, Печь П-103 установки ЛЧ-35/11-1000.
Крышка, 6 изделий.
№ договора, наименование Заказчика и объекта
по чертежу: | П103-337619.111.00ТБ (П103-337619.111.00)
Изготовитель: |  | ООО "Алитер-Акси"
Место проведения контроля: |  | Санкт-Петербург, г. Колпино, Ижорский завод, д.43, лит.АЮ
Материал и типоразмер элементов: |  | 15Х5М-У+15Х5М; 15Х5М; L=63 мм, 272 мм, 560 мм, 82 мм, 85 мм.
Способ сварки: |  | РАД
Сварочные материалы: |  | Проволока EWC CrMo5.
Сведения об используемом оборудовании: |  | Ультразвуковой твердомер "ТКМ-459", зав. №19245, свидетельство о поверке №568-П08/22 действительно до 02.02.2023г.
Испытания на твердость проведены на сварных соединениях по ГОСТ 18661-73 после термообработки в соответствии с РД 26-02-80-2004.
РЕЗУЛЬТАТЫ
№ сварного соединения | Дата контроля | Длина сварного соединения, мм | Марка стали | Твердость металла по Бринеллю, НВ | Нормативные значения твердости, не больше 240 НВ
1 | 2 | 3 | 4 | 5 | 6
П103-337619.111.00, изделие 1
Т11-1-1 | 2022-09-07 | 63 | 15Х5М-У+15Х5М |  | Соответствует
Т11-1-2 | 2022-09-07 | 63 | 15Х5М-У+15Х5М |  | Соответствует
Т11-1-3 | 2022-09-07 | 63 | 15Х5М-У+15Х5М |  | Соответствует
Т11-1-4 | 2022-09-07 | 63 | 15Х5М-У+15Х5М |  | Соответствует
Т11-1-5 | 2022-09-07 | 272 | 15Х5М-У+15Х5М |  | Соответствует
Т11-1-6 | 2022-09-07 | 272 | 15Х5М-У+15Х5М |  | Соответствует
Т11-1-7 | 2022-09-07 | 560 | 15Х5М-У+15Х5М |  | Соответствует
N11-1-1 | 2022-09-07 | 82 | 15Х5М-У+15Х5М |  | Соответствует
N11-1-2 | 2022-09-07 | 82 | 15Х5М-У+15Х5М |  | Соответствует
N11-1-3 | 2022-09-07 | 85 | 15Х5М+15Х5М |  | Соответствует
П103-337619.111.00, изделие 2
Т11-2-1 | 2022-09-07 | 63 | 15Х5М-У+15Х5М |  | Соответствует
Т11-2-2 | 2022-09-07 | 63 | 15Х5М-У+15Х5М |  | Соответствует
Т11-2-3 | 2022-09-07 | 63 | 15Х5М-У+15Х5М |  | Соответствует
Т11-2-4 | 2022-09-07 | 63 | 15Х5М-У+15Х5М |  | Соответствует
Т11-2-5 | 2022-09-07 | 272 | 15Х5М-У+15Х5М |  | Соответствует
Т11-2-6 | 2022-09-07 | 272 | 15Х5М-У+15Х5М |  | Соответствует
Т11-2-7 | 2022-09-07 | 560 | 15Х5М-У+15Х5М |  | Соответствует
N11-2-1 | 2022-09-07 | 82 | 15Х5М-У+15Х5М |  | Соответствует
N11-2-2 | 2022-09-07 | 82 | 15Х5М-У+15Х5М |  | Соответствует
N11-2-3 | 2022-09-07 | 85 | 15Х5М+15Х5М |  | Соответствует
П103-337619.111.00, изделие 3
Т11-3-1 | 2022-09-08 | 63 | 15Х5М-У+15Х5М |  | Соответствует
Т11-3-2 | 2022-09-08 | 63 | 15Х5М-У+15Х5М |  | Соответствует
Т11-3-3 | 2022-09-08 | 63 | 15Х5М-У+15Х5М |  | Соответствует
Т11-3-4 | 2022-09-08 | 63 | 15Х5М-У+15Х5М |  | Соответствует
Т11-3-5 | 2022-09-08 | 272 | 15Х5М-У+15Х5М |  | Соответствует
Т11-3-6 | 2022-09-08 | 272 | 15Х5М-У+15Х5М |  | Соответствует
№ сварного соединения | Дата контроля | Длина сварного соединения, мм | Марка стали | Твердость металла по Бринеллю, НВ | Нормативные значения твердости, не больше 240 НВ
1 | 2 | 3 | 4 | 5 | 6
Т11-3-7 | 2022-09-08 | 560 | 15Х5М-У+15Х5М |  | Соответствует
N11-3-1 | 2022-09-08 | 82 | 15Х5М-У+15Х5М |  | Соответствует
N11-3-2 | 2022-09-08 | 82 | 15Х5М-У+15Х5М |  | Соответствует
N11-3-3 | 2022-09-08 | 85 | 15Х5М+15Х5М |  | Соответствует
П103-337619.111.00, изделие 4
Т11-4-1 | 2022-09-08 | 63 | 15Х5М-У+15Х5М |  | Соответствует
Т11-4-2 | 2022-09-08 | 63 | 15Х5М-У+15Х5М |  | Соответствует
Т11-4-3 | 2022-09-08 | 63 | 15Х5М-У+15Х5М |  | Соответствует
Т11-4-4 | 2022-09-08 | 63 | 15Х5М-У+15Х5М |  | Соответствует
Т11-4-5 | 2022-09-08 | 272 | 15Х5М-У+15Х5М |  | Соответствует
Т11-4-6 | 2022-09-08 | 272 | 15Х5М-У+15Х5М |  | Соответствует
Т11-4-7 | 2022-09-08 | 560 | 15Х5М-У+15Х5М |  | Соответствует
N11-4-1 | 2022-09-08 | 82 | 15Х5М-У+15Х5М |  | Соответствует
N11-4-2 | 2022-09-08 | 82 | 15Х5М-У+15Х5М |  | Соответствует
N11-4-3 | 2022-09-08 | 85 | 15Х5М+15Х5М |  | Соответствует
П103-337619.111.00, изделие 5
Т11-5-1 | 2022-09-16 | 63 | 15Х5М-У+15Х5М |  | Соответствует
Т11-5-2 | 2022-09-16 | 63 | 15Х5М-У+15Х5М |  | Соответствует
Т11-5-3 | 2022-09-16 | 63 | 15Х5М-У+15Х5М |  | Соответствует
Т11-5-4 | 2022-09-16 | 63 | 15Х5М-У+15Х5М |  | Соответствует
Т11-5-5 | 2022-09-16 | 272 | 15Х5М-У+15Х5М |  | Соответствует
Т11-5-6 | 2022-09-16 | 272 | 15Х5М-У+15Х5М |  | Соответствует
Т11-5-7 | 2022-09-16 | 560 | 15Х5М-У+15Х5М |  | Соответствует
N11-5-1 | 2022-09-16 | 82 | 15Х5М-У+15Х5М |  | Соответствует
N11-5-2 | 2022-09-16 | 82 | 15Х5М-У+15Х5М |  | Соответствует
N11-5-3 | 2022-09-16 | 85 | 15Х5М+15Х5М |  | Соответствует
П103-337619.111.00, изделие 6
Т11-6-1 | 2022-09-16 | 63 | 15Х5М-У+15Х5М |  | Соответствует
Т11-6-2 | 2022-09-16 | 63 | 15Х5М-У+15Х5М |  | Соответствует
Т11-6-3 | 2022-09-16 | 63 | 15Х5М-У+15Х5М |  | Соответствует
Т11-6-4 | 2022-09-16 | 63 | 15Х5М-У+15Х5М |  | Соответствует
Т11-6-5 | 2022-09-16 | 272 | 15Х5М-У+15Х5М |  | Соответствует
Т11-6-6 | 2022-09-16 | 272 | 15Х5М-У+15Х5М |  | Соответствует
Т11-6-7 | 2022-09-16 | 560 | 15Х5М-У+15Х5М |  | Соответствует
N11-6-1 | 2022-09-16 | 82 | 15Х5М-У+15Х5М |  | Соответствует
N11-6-2 | 2022-09-16 | 82 | 15Х5М-У+15Х5М |  | Соответствует
N11-6-3 | 2022-09-16 | 85 | 15Х5М+15Х5М |  | Соответствует
ЗАКЛЮЧЕНИЕ
Результаты испытаний твердости металла сварных соединений удовлетворяют требованиям РД 26-02-80-2004.
Инженер-лаборант ИЛ, II уровень, удостоверение №НОАП-0035-4133 |  |  | ______________ | М.И. Никулин

## 20.00.000 ПКВ
ООО «Алитер-Акси» |  | Санкт-Петербург, г. Колпино, Ижорский завод, д.43, лит.АЮ Испытательная лаборатория Свидетельство об аккредитации № ИЛ/ЛРИ-01323 Дата регистрации 26.04.2019г.
П Р О Т О К О Л № 107-1/2022тв от 18 августа 2022г.
проведения испытаний твердости металла сварных соединений
по договору: | 758/21 от 28.05.2021г., ООО КИНЕФ, Печь П-103 установки ЛЧ-35/11-1000.
Пакет конвекции верхний.
№ договора, наименование Заказчика и объекта
по чертежу: | П103-337619.20.00.000ТБ (П103-337619.20.00.000)
Изготовитель: |  | ООО "Алитер-Акси"
Место проведения контроля: |  | Санкт-Петербург, г. Колпино, Ижорский завод, д.43, лит.АЮ
Материал и типоразмер элементов: |  | 15Х5М-У+15Х5М-У; L=478 мм.
Способ сварки: |  | РАД
Сварочные материалы: |  | Проволока EWC CrMo5.
Сведения об используемом оборудовании: |  | Ультразвуковой твердомер "ТКМ-459", зав. №19245, свидетельство о поверке №568-П08/22 действительно до 02.02.2023г.
Испытания на твердость проведены на сварных соединениях по ГОСТ 18661-73 после термообработки в соответствии с РД 26-02-80-2004.
РЕЗУЛЬТАТЫ
№ сварного соединения | Дата контроля | Длина сварного соединения, мм | Марка стали | Твердость металла по Бринеллю, НВ | Нормативные значения твердости, не больше 270 НВ
1 | 2 | 3 | 4 | 5 | 6
П103-337619.20.00.000
С2-1-1 | 2022-08-18 | 478 | 15Х5М-У+15Х5М-У |  | Соответствует
С2-1-2 | 2022-08-18 | 478 | 15Х5М-У+15Х5М-У |  | Соответствует
С2-1-3 | 2022-08-18 | 478 | 15Х5М-У+15Х5М-У |  | Соответствует
С2-1-4 | 2022-08-18 | 478 | 15Х5М-У+15Х5М-У |  | Соответствует
С2-1-5 | 2022-08-18 | 478 | 15Х5М-У+15Х5М-У |  | Соответствует
С2-1-6 | 2022-08-18 | 478 | 15Х5М-У+15Х5М-У |  | Соответствует
С2-1-7 | 2022-08-18 | 478 | 15Х5М-У+15Х5М-У |  | Соответствует
С2-1-8 | 2022-08-18 | 478 | 15Х5М-У+15Х5М-У |  | Соответствует
С2-1-9 | 2022-08-18 | 478 | 15Х5М-У+15Х5М-У |  | Соответствует
С2-1-10 | 2022-08-18 | 478 | 15Х5М-У+15Х5М-У |  | Соответствует
С2-1-11 | 2022-08-18 | 478 | 15Х5М-У+15Х5М-У |  | Соответствует
С2-1-12 | 2022-08-18 | 478 | 15Х5М-У+15Х5М-У |  | Соответствует
ЗАКЛЮЧЕНИЕ
Результаты испытаний твердости металла сварных соединений удовлетворяют требованиям РД 26-02-80-2004.
Инженер-лаборант ИЛ, II уровень, удостоверение №НОАП-0035-4133 |  |  | ______________ | М.И. Никулин

## 20.00.000 ПКВ (2)
ООО «Алитер-Акси» |  | Санкт-Петербург, г. Колпино, Ижорский завод, д.43, лит.АЮ Испытательная лаборатория Свидетельство об аккредитации № ИЛ/ЛРИ-01323 Дата регистрации 26.04.2019г.
П Р О Т О К О Л № 107-2/2022тв от 07 сентября 2022г.
проведения испытаний твердости металла сварных соединений
по договору: | 758/21 от 28.05.2021г., ООО КИНЕФ, Печь П-103 установки ЛЧ-35/11-1000.
Пакет конвекции верхний.
№ договора, наименование Заказчика и объекта
по чертежу: | П103-337619.20.00.000ТБ (П103-337619.20.00.000)
Изготовитель: |  | ООО "Алитер-Акси"
Место проведения контроля: |  | Санкт-Петербург, г. Колпино, Ижорский завод, д.43, лит.АЮ
Материал и типоразмер элементов: |  | 15Х5М+15Х5М; L=453 мм, 209 мм, 219 мм.
Способ сварки: |  | РАД
Сварочные материалы: |  | Проволока EWC CrMo5.
Сведения об используемом оборудовании: |  | Ультразвуковой твердомер "ТКМ-459", зав. №19245, свидетельство о поверке №568-П08/22 действительно до 02.02.2023г.
Испытания на твердость проведены на сварных соединениях по ГОСТ 18661-73 после термообработки в соответствии с РД 26-02-80-2004.
РЕЗУЛЬТАТЫ
№ сварного соединения | Дата контроля | Длина сварного соединения, мм | Марка стали | Твердость металла по Бринеллю, НВ | Нормативные значения твердости, не больше 240 НВ
1 | 2 | 3 | 4 | 5 | 6
П103-337619.20.00.000
Т2-1-1 | 2022-09-07 | 453 | 15Х5М+15Х5М |  | Соответствует
Т2-1-2 | 2022-09-07 | 453 | 15Х5М+15Х5М |  | Соответствует
Т2-1-3 | 2022-09-07 | 453 | 15Х5М+15Х5М |  | Соответствует
Т2-1-4 | 2022-09-07 | 453 | 15Х5М+15Х5М |  | Соответствует
Т2-1-5 | 2022-09-07 | 209 | 15Х5М+15Х5М |  | Соответствует
Т2-1-6 | 2022-09-07 | 209 | 15Х5М+15Х5М |  | Соответствует
Т2-1-7 | 2022-09-07 | 219 | 15Х5М+15Х5М |  | Соответствует
Т2-1-8 | 2022-09-07 | 219 | 15Х5М+15Х5М |  | Соответствует
Т2-1-9 | 2022-09-07 | 219 | 15Х5М+15Х5М |  | Соответствует
Т2-1-10 | 2022-09-07 | 219 | 15Х5М+15Х5М |  | Соответствует
Т2-1-11 | 2022-09-07 | 219 | 15Х5М+15Х5М |  | Соответствует
Т2-1-12 | 2022-09-07 | 219 | 15Х5М+15Х5М |  | Соответствует
Т2-1-13 | 2022-09-07 | 219 | 15Х5М+15Х5М |  | Соответствует
Т2-1-14 | 2022-09-07 | 219 | 15Х5М+15Х5М |  | Соответствует
ЗАКЛЮЧЕНИЕ
Результаты испытаний твердости металла сварных соединений удовлетворяют требованиям РД 26-02-80-2004.
Инженер-лаборант ИЛ, II уровень, удостоверение №НОАП-0035-4133 |  |  | ______________ | М.И. Никулин

## 20.00.000 ПКВ (3)
ООО «Алитер-Акси» |  | Санкт-Петербург, г. Колпино, Ижорский завод, д.43, лит.АЮ Испытательная лаборатория Свидетельство об аккредитации № ИЛ/ЛРИ-01323 Дата регистрации 26.04.2019г.
П Р О Т О К О Л № 107-3/2022тв от 26 августа 2022г.
проведения испытаний твердости металла сварных соединений
по договору: | 758/21 от 28.05.2021г., ООО КИНЕФ, Печь П-103 установки ЛЧ-35/11-1000.
Пакет конвекции верхний.
№ договора, наименование Заказчика и объекта
по чертежу: | П103-337619.20.00.000ТБ (П103-337619.20.00.000-01)
Изготовитель: |  | ООО "Алитер-Акси"
Место проведения контроля: |  | Санкт-Петербург, г. Колпино, Ижорский завод, д.43, лит.АЮ
Материал и типоразмер элементов: |  | 15Х5М-У+15Х5М-У; L=478 мм.
Способ сварки: |  | РАД
Сварочные материалы: |  | Проволока EWC CrMo5.
Сведения об используемом оборудовании: |  | Ультразвуковой твердомер "ТКМ-459", зав. №19245, свидетельство о поверке №568-П08/22 действительно до 02.02.2023г.
Испытания на твердость проведены на сварных соединениях по ГОСТ 18661-73 после термообработки в соответствии с РД 26-02-80-2004.
РЕЗУЛЬТАТЫ
№ сварного соединения | Дата контроля | Длина сварного соединения, мм | Марка стали | Твердость металла по Бринеллю, НВ | Нормативные значения твердости, не больше 270 НВ
1 | 2 | 3 | 4 | 5 | 6
П103-337619.20.00.000-01
С2-2-1 | 2022-08-26 | 478 | 15Х5М-У+15Х5М-У |  | Соответствует
С2-2-2 | 2022-08-26 | 478 | 15Х5М-У+15Х5М-У |  | Соответствует
С2-2-3 | 2022-08-26 | 478 | 15Х5М-У+15Х5М-У |  | Соответствует
С2-2-4 | 2022-08-26 | 478 | 15Х5М-У+15Х5М-У |  | Соответствует
С2-2-5 | 2022-08-26 | 478 | 15Х5М-У+15Х5М-У |  | Соответствует
С2-2-6 | 2022-08-26 | 478 | 15Х5М-У+15Х5М-У |  | Соответствует
С2-2-7 | 2022-08-26 | 478 | 15Х5М-У+15Х5М-У |  | Соответствует
С2-2-8 | 2022-08-26 | 478 | 15Х5М-У+15Х5М-У |  | Соответствует
С2-2-9 | 2022-08-26 | 478 | 15Х5М-У+15Х5М-У |  | Соответствует
С2-2-10 | 2022-08-26 | 478 | 15Х5М-У+15Х5М-У |  | Соответствует
С2-2-11 | 2022-08-26 | 478 | 15Х5М-У+15Х5М-У |  | Соответствует
С2-2-12 | 2022-08-26 | 478 | 15Х5М-У+15Х5М-У |  | Соответствует
ЗАКЛЮЧЕНИЕ
Результаты испытаний твердости металла сварных соединений удовлетворяют требованиям РД 26-02-80-2004.
Инженер-лаборант ИЛ, II уровень, удостоверение №НОАП-0035-4133 |  |  | ______________ | М.И. Никулин

## 20.00.000 ПКВ (4)
ООО «Алитер-Акси» |  | Санкт-Петербург, г. Колпино, Ижорский завод, д.43, лит.АЮ Испытательная лаборатория Свидетельство об аккредитации № ИЛ/ЛРИ-01323 Дата регистрации 26.04.2019г.
П Р О Т О К О Л № 107-4/2022тв от 14 сентября 2022г.
проведения испытаний твердости металла сварных соединений
по договору: | 758/21 от 28.05.2021г., ООО КИНЕФ, Печь П-103 установки ЛЧ-35/11-1000.
Пакет конвекции верхний.
№ договора, наименование Заказчика и объекта
по чертежу: | П103-337619.20.00.000ТБ (П103-337619.20.00.000-01)
Изготовитель: |  | ООО "Алитер-Акси"
Место проведения контроля: |  | Санкт-Петербург, г. Колпино, Ижорский завод, д.43, лит.АЮ
Материал и типоразмер элементов: |  | 15Х5М+15Х5М; L=453 мм, 209 мм, 219 мм.
Способ сварки: |  | РАД
Сварочные материалы: |  | Проволока EWC CrMo5.
Сведения об используемом оборудовании: |  | Ультразвуковой твердомер "ТКМ-459", зав. №19245, свидетельство о поверке №568-П08/22 действительно до 02.02.2023г.
Испытания на твердость проведены на сварных соединениях по ГОСТ 18661-73 после термообработки в соответствии с РД 26-02-80-2004.
РЕЗУЛЬТАТЫ
№ сварного соединения | Дата контроля | Длина сварного соединения, мм | Марка стали | Твердость металла по Бринеллю, НВ | Нормативные значения твердости, не больше 240 НВ
1 | 2 | 3 | 4 | 5 | 6
П103-337619.20.00.000-01
Т2-2-1 | 2022-09-14 | 453 | 15Х5М+15Х5М |  | Соответствует
Т2-2-2 | 2022-09-14 | 453 | 15Х5М+15Х5М |  | Соответствует
Т2-2-3 | 2022-09-14 | 453 | 15Х5М+15Х5М |  | Соответствует
Т2-2-4 | 2022-09-14 | 453 | 15Х5М+15Х5М |  | Соответствует
Т2-2-5 | 2022-09-14 | 209 | 15Х5М+15Х5М |  | Соответствует
Т2-2-6 | 2022-09-14 | 209 | 15Х5М+15Х5М |  | Соответствует
Т2-2-7 | 2022-09-14 | 219 | 15Х5М+15Х5М |  | Соответствует
Т2-2-8 | 2022-09-14 | 219 | 15Х5М+15Х5М |  | Соответствует
Т2-2-9 | 2022-09-14 | 219 | 15Х5М+15Х5М |  | Соответствует
Т2-2-10 | 2022-09-14 | 219 | 15Х5М+15Х5М |  | Соответствует
Т2-2-11 | 2022-09-14 | 219 | 15Х5М+15Х5М |  | Соответствует
Т2-2-12 | 2022-09-14 | 219 | 15Х5М+15Х5М |  | Соответствует
Т2-2-13 | 2022-09-14 | 219 | 15Х5М+15Х5М |  | Соответствует
Т2-2-14 | 2022-09-14 | 219 | 15Х5М+15Х5М |  | Соответствует
ЗАКЛЮЧЕНИЕ
Результаты испытаний твердости металла сварных соединений удовлетворяют требованиям РД 26-02-80-2004.
Инженер-лаборант ИЛ, II уровень, удостоверение №НОАП-0035-4133 |  |  | ______________ | М.И. Никулин

## перекидка
ООО «Алитер-Акси» |  | Санкт-Петербург, г. Колпино, Ижорский завод, д.43, лит.АЮ Испытательная лаборатория Свидетельство об аккредитации № ИЛ/ЛРИ-01323 Дата регистрации 26.04.2019г.
П Р О Т О К О Л № 140/2022тв от 17 января 2023г.
проведения испытаний твердости металла сварных соединений
по договору: | 758/21 от 28.05.2021г., ООО КИНЕФ, Печь П-103 установки ЛЧ-35/11-1000.
Перекидка, 24 изделия.
№ договора, наименование Заказчика и объекта
по чертежу: | П103-337619.70.00.000СБ
Изготовитель: |  | ООО "Алитер-Акси"
Место проведения контроля: |  | Санкт-Петербург, г. Колпино, Ижорский завод, д.43, лит.АЮ
Материал и типоразмер элементов: |  | 15Х5М-У+15Х5М-У; L=478 мм.
Способ сварки: |  | РАД
Сварочные материалы: |  | Проволока EWC CrMo5.
Сведения об используемом оборудовании: |  | Ультразвуковой твердомер "ТКМ-459", зав. №19245, свидетельство о поверке №568-П08/22 действительно до 02.02.2023г.
Испытания на твердость проведены на сварных соединениях по ГОСТ 18661-73 после термообработки в соответствии с РД 26-02-80-2004.
РЕЗУЛЬТАТЫ
№ сварного соединения | Дата контроля | Длина сварного соединения, мм | Марка стали | Твердость металла по Бринеллю, НВ | Нормативные значения твердости, не больше 270 НВ
1 | 2 | 3 | 4 | 5 | 6
Х9 | 2023-01-17 | 478 | 15Х5М-У+15Х5М-У | 202 | Соответствует
Х10 | 2023-01-17 | 478 | 15Х5М-У+15Х5М-У | 192 | Соответствует
Х1 | 2023-01-17 | 478 | 15Х5М-У+15Х5М-У | 186 | Соответствует
Х2 | 2023-01-17 | 478 | 15Х5М-У+15Х5М-У | 196 | Соответствует
Х6 | 2023-01-17 | 478 | 15Х5М-У+15Х5М-У | 185 | Соответствует
Х5 | 2023-01-17 | 478 | 15Х5М-У+15Х5М-У | 178 | Соответствует
Х4 | 2023-01-17 | 478 | 15Х5М-У+15Х5М-У | 176 | Соответствует
Х3 | 2023-01-17 | 478 | 15Х5М-У+15Х5М-У | 190 | Соответствует
Х24 | 2023-01-17 | 478 | 15Х5М-У+15Х5М-У | 183 | Соответствует
Х23 | 2023-01-17 | 478 | 15Х5М-У+15Х5М-У | 212 | Соответствует
Х7 | 2023-01-17 | 478 | 15Х5М-У+15Х5М-У | 187 | Соответствует
Х8 | 2023-01-17 | 478 | 15Х5М-У+15Х5М-У | 173 | Соответствует
ЗАКЛЮЧЕНИЕ
Результаты испытаний твердости металла сварных соединений удовлетворяют требованиям РД 26-02-80-2004.
Инженер-лаборант ИЛ, II уровень, удостоверение №НОАП-0035-4133 |  |  | ______________ | М.И. Никулин