## 110 секция из 8 труб с фланцем
ООО «Алитер-Акси» |  |  | Санкт-Петербург, г. Колпино, Ижорский завод, д.43, лит.АЮ Испытательная лаборатория Свидетельство об аккредитации № ИЛ/ЛРИ-01323 Дата регистрации 26.04.2019г.
П Р О Т О К О Л № 71-1/2022с от 20 июля 2022г.
по рентгенофлуоресцентному анализу сварных соединений
по договору: | 758/21 от 28.05.2021г., ООО КИНЕФ, Печь П-103 установки ЛЧ-35/11-1000.
Секция из 8 труб с фланцем, изделие 1.
№ договора, наименование Заказчика и объекта
по чертежу: | П103-337619.110.00ТБ (П103-337619.110.00)
Изготовитель: |  |  | ООО "Алитер-Акси"
Место проведения контроля: |  |  | Санкт-Петербург, г. Колпино, Ижорский завод, д.43, лит.АЮ
Материал и типоразмер элементов: |  |  | 15Х5М-У+10Х2М1; 10Х2М1; L=339 мм, 184 мм.
Способ сварки: |  |  | РАД
Сварочные материалы: |  |  | Проволока Tigrod 13.22.
Сведения об используемом оборудовании: |  |  | Портативный рентгенофлуоресцентный анализатор S1 TITAN, зав.№ 600N4114, свидетельство о поверке № 23577-П25/21 действительно до 14.11.2022г.
Рентгенофлуоресцентный анализ сварных соединений элементов проведен в соответствии с ГОСТ 28033-89 и руководством по эксплуатации оборудования S1 TITAN.
РЕЗУЛЬТАТЫ
№ сварного соединения | Дата контроля | Длина сварного соединения, мм | Содержание элементов, %
|  |  | Cr | Si | Mo | Mn | P | S
1 | 2 | 3 | 4 | 5 | 6 | 7 | 8 | 9
П103-337619.110.00, изделие 1
С11-1-1-1 | 2022-07-19 | 339 | 2.57 | 0.65 | 1.04 | 0.91 | присутств. | присутств.
С11-1-1-2 | 2022-07-19 | 339 | 2.41 | 0.73 | 1 | 0.83 | присутств. | присутств.
С11-1-1-3 | 2022-07-19 | 339 | 2.59 | 0.56 | 1.17 | 0.8 | присутств. | присутств.
С11-1-1-4 | 2022-07-19 | 339 | 2.44 | 0.54 | 1.14 | 1.04 | присутств. | присутств.
С11-1-1-5 | 2022-07-19 | 339 | 2.69 | 0.77 | 0.97 | 1 | присутств. | присутств.
С11-1-1-6 | 2022-07-19 | 339 | 2.45 | 0.6 | 1.17 | 1.09 | присутств. | присутств.
С11-1-1-7 | 2022-07-19 | 339 | 2.35 | 0.76 | 1.05 | 1.16 | присутств. | присутств.
С11-1-1-8 | 2022-07-19 | 339 | 2.61 | 0.5 | 0.9 | 1.06 | присутств. | присутств.
С11-1-1-9 | 2022-07-19 | 339 | 2.52 | 0.79 | 0.91 | 0.8 | присутств. | присутств.
С11-1-1-10 | 2022-07-19 | 339 | 2.6 | 0.54 | 0.98 | 0.9 | присутств. | присутств.
С11-1-1-11 | 2022-07-19 | 339 | 2.67 | 0.68 | 1.19 | 0.87 | присутств. | присутств.
С11-1-1-12 | 2022-07-19 | 339 | 2.37 | 0.53 | 1.2 | 1.12 | присутств. | присутств.
С11-1-1-13 | 2022-07-19 | 339 | 2.35 | 0.78 | 1.08 | 1.06 | присутств. | присутств.
С11-1-1-14 | 2022-07-19 | 339 | 2.34 | 0.64 | 1 | 1.15 | присутств. | присутств.
С11-1-1-15 | 2022-07-19 | 339 | 2.54 | 0.57 | 0.91 | 1.14 | присутств. | присутств.
С11-1-1-16 | 2022-07-19 | 339 | 2.37 | 0.52 | 0.9 | 1.08 | присутств. | присутств.
С11-1-1-17 | 2022-07-13 | 339 | 2.53 | 0.79 | 1.06 | 1.01 | присутств. | присутств.
С11-1-1-18 | 2022-07-14 | 339 | 2.7 | 0.8 | 0.97 | 0.89 | присутств. | присутств.
С11-1-1-19 | 2022-07-15 | 339 | 2.42 | 0.66 | 1 | 1.05 | присутств. | присутств.
С11-1-1-20 | 2022-07-15 | 339 | 2.36 | 0.63 | 1.12 | 1 | присутств. | присутств.
С11-1-1-21 | 2022-07-15 | 339 | 2.41 | 0.55 | 0.9 | 0.88 | присутств. | присутств.
С11-1-1-22 | 2022-07-14 | 339 | 2.45 | 0.66 | 1.17 | 1.02 | присутств. | присутств.
С11-1-1-23 | 2022-07-14 | 339 | 2.61 | 0.69 | 1 | 0.99 | присутств. | присутств.
С11-1-1-24 | 2022-07-13 | 339 | 2.48 | 0.68 | 1.19 | 0.88 | присутств. | присутств.
С11-1-1-25 | 2022-07-13 | 339 | 2.53 | 0.61 | 1.1 | 0.86 | присутств. | присутств.
С11-1-1-26 | 2022-07-14 | 339 | 2.41 | 0.6 | 0.97 | 1.2 | присутств. | присутств.
№ сварного соединения | Дата контроля | Длина сварного соединения, мм | Содержание элементов, %
|  |  | Cr | Si | Mo | Mn | P | S
1 | 2 | 3 | 4 | 5 | 6 | 7 | 8 | 9
С11-1-1-27 | 2022-07-14 | 339 | 2.46 | 0.59 | 1.01 | 0.82 | присутств. | присутств.
С11-1-1-28 | 2022-07-15 | 339 | 2.48 | 0.54 | 1.18 | 0.82 | присутств. | присутств.
С11-1-1-29 | 2022-07-15 | 339 | 2.38 | 0.58 | 0.91 | 0.9 | присутств. | присутств.
С11-1-1-30 | 2022-07-15 | 339 | 2.34 | 0.57 | 1.09 | 0.86 | присутств. | присутств.
С11-1-1-31 | 2022-07-15 | 339 | 2.59 | 0.65 | 1.06 | 1.11 | присутств. | присутств.
С11-1-1-32 | 2022-07-14 | 339 | 2.67 | 0.79 | 1.04 | 1.05 | присутств. | присутств.
Н11-1-1-1 | 2022-07-20 | 184 | 2.67 | 0.76 | 0.94 | 1.08 | присутств. | присутств.
Н11-1-1-2 | 2022-07-20 | 184 | 2.31 | 0.75 | 0.91 | 1.12 | присутств. | присутств.
Н11-1-1-3 | 2022-07-20 | 184 | 2.38 | 0.58 | 1.1 | 1 | присутств. | присутств.
Н11-1-1-4 | 2022-07-20 | 184 | 2.67 | 0.76 | 0.91 | 1.2 | присутств. | присутств.
Н11-1-1-5 | 2022-07-20 | 184 | 2.47 | 0.8 | 0.97 | 0.9 | присутств. | присутств.
Н11-1-1-6 | 2022-07-20 | 184 | 2.54 | 0.73 | 0.98 | 1.1 | присутств. | присутств.
Н11-1-1-7 | 2022-07-20 | 184 | 2.51 | 0.7 | 0.94 | 1.01 | присутств. | присутств.
Н11-1-1-8 | 2022-07-20 | 184 | 2.56 | 0.71 | 1.07 | 1.08 | присутств. | присутств.
ЗАКЛЮЧЕНИЕ
Содержание контролируемых химических элементов в сварных соединениях соответствует требованиям EN ISO 21952, AWS A5.28.
Инженер-лаборант ИЛ, II уровень, удостоверение №НОАП-0035-4133 |  |  |  | ___________ |  |  | М.И. Никулин

## 110 секция из 8 труб с фл(из2)
ООО «Алитер-Акси» |  |  | Санкт-Петербург, г. Колпино, Ижорский завод, д.43, лит.АЮ Испытательная лаборатория Свидетельство об аккредитации № ИЛ/ЛРИ-01323 Дата регистрации 26.04.2019г.
П Р О Т О К О Л № 71-2/2022с от 28 июля 2022г.
по рентгенофлуоресцентному анализу сварных соединений
по договору: | 758/21 от 28.05.2021г., ООО КИНЕФ, Печь П-103 установки ЛЧ-35/11-1000.
Секция из 8 труб с фланцем, изделие 2.
№ договора, наименование Заказчика и объекта
по чертежу: | П103-337619.110.00ТБ (П103-337619.110.00)
Изготовитель: |  |  | ООО "Алитер-Акси"
Место проведения контроля: |  |  | Санкт-Петербург, г. Колпино, Ижорский завод, д.43, лит.АЮ
Материал и типоразмер элементов: |  |  | 15Х5М-У+10Х2М1; 10Х2М1; L=339 мм, 184 мм.
Способ сварки: |  |  | РАД
Сварочные материалы: |  |  | Проволока Tigrod 13.22.
Сведения об используемом оборудовании: |  |  | Портативный рентгенофлуоресцентный анализатор S1 TITAN, зав.№ 600N4114, свидетельство о поверке № 23577-П25/21 действительно до 14.11.2022г.
Рентгенофлуоресцентный анализ сварных соединений элементов проведен в соответствии с ГОСТ 28033-89 и руководством по эксплуатации оборудования S1 TITAN.
РЕЗУЛЬТАТЫ
№ сварного соединения | Дата контроля | Длина сварного соединения, мм | Содержание элементов, %
|  |  | Cr | Si | Mo | Mn | P | S
1 | 2 | 3 | 4 | 5 | 6 | 7 | 8 | 9
П103-337619.110.00, изделие 2
С11-1-2-1 | 2022-07-27 | 339 | 2.31 | 0.63 | 1.16 | 1.04 | присутств. | присутств.
С11-1-2-2 | 2022-07-27 | 339 | 2.55 | 0.76 | 0.94 | 0.97 | присутств. | присутств.
С11-1-2-3 | 2022-07-27 | 339 | 2.33 | 0.54 | 1.09 | 0.88 | присутств. | присутств.
С11-1-2-4 | 2022-07-27 | 339 | 2.44 | 0.54 | 0.91 | 0.98 | присутств. | присутств.
С11-1-2-5 | 2022-07-27 | 339 | 2.51 | 0.64 | 0.97 | 0.99 | присутств. | присутств.
С11-1-2-6 | 2022-07-27 | 339 | 2.55 | 0.68 | 0.98 | 1.2 | присутств. | присутств.
С11-1-2-7 | 2022-07-27 | 339 | 2.45 | 0.71 | 0.9 | 0.87 | присутств. | присутств.
С11-1-2-8 | 2022-07-27 | 339 | 2.58 | 0.73 | 1.17 | 1.05 | присутств. | присутств.
С11-1-2-9 | 2022-07-27 | 339 | 2.69 | 0.5 | 1.05 | 0.88 | присутств. | присутств.
С11-1-2-10 | 2022-07-27 | 339 | 2.64 | 0.62 | 1.18 | 1.19 | присутств. | присутств.
С11-1-2-11 | 2022-07-27 | 339 | 2.59 | 0.78 | 1.09 | 1.11 | присутств. | присутств.
С11-1-2-12 | 2022-07-27 | 339 | 2.47 | 0.58 | 0.92 | 0.92 | присутств. | присутств.
С11-1-2-13 | 2022-07-27 | 339 | 2.55 | 0.78 | 1 | 0.92 | присутств. | присутств.
С11-1-2-14 | 2022-07-27 | 339 | 2.61 | 0.59 | 1.1 | 0.88 | присутств. | присутств.
С11-1-2-15 | 2022-07-27 | 339 | 2.7 | 0.62 | 0.98 | 1.1 | присутств. | присутств.
С11-1-2-16 | 2022-07-27 | 339 | 2.4 | 0.74 | 1.11 | 1.01 | присутств. | присутств.
С11-1-2-17 | 2022-07-26 | 339 | 2.33 | 0.64 | 1 | 1.04 | присутств. | присутств.
С11-1-2-18 | 2022-07-26 | 339 | 2.61 | 0.62 | 1.16 | 1.19 | присутств. | присутств.
С11-1-2-19 | 2022-07-25 | 339 | 2.43 | 0.79 | 1.18 | 1.2 | присутств. | присутств.
С11-1-2-20 | 2022-07-25 | 339 | 2.7 | 0.58 | 0.94 | 1.06 | присутств. | присутств.
С11-1-2-21 | 2022-07-25 | 339 | 2.48 | 0.56 | 1.11 | 0.94 | присутств. | присутств.
С11-1-2-22 | 2022-07-25 | 339 | 2.33 | 0.63 | 1.14 | 0.84 | присутств. | присутств.
С11-1-2-23 | 2022-07-22 | 339 | 2.43 | 0.75 | 1.11 | 1.01 | присутств. | присутств.
С11-1-2-24 | 2022-07-22 | 339 | 2.41 | 0.69 | 1.19 | 0.93 | присутств. | присутств.
С11-1-2-25 | 2022-07-22 | 339 | 2.64 | 0.76 | 1.09 | 0.81 | присутств. | присутств.
С11-1-2-26 | 2022-07-22 | 339 | 2.36 | 0.78 | 0.97 | 1.05 | присутств. | присутств.
С11-1-2-27 | 2022-07-25 | 339 | 2.68 | 0.78 | 1.12 | 1.13 | присутств. | присутств.
С11-1-2-28 | 2022-07-25 | 339 | 2.31 | 0.54 | 1.13 | 1.19 | присутств. | присутств.
С11-1-2-29 | 2022-07-25 | 339 | 2.48 | 0.52 | 0.97 | 0.81 | присутств. | присутств.
С11-1-2-30 | 2022-07-25 | 339 | 2.58 | 0.58 | 1.08 | 0.97 | присутств. | присутств.
С11-1-2-31 | 2022-07-26 | 339 | 2.62 | 0.57 | 0.94 | 0.99 | присутств. | присутств.
С11-1-2-32 | 2022-07-26 | 339 | 2.66 | 0.56 | 1.09 | 1.12 | присутств. | присутств.
Н11-1-2-1 | 2022-07-28 | 184 | 2.64 | 0.54 | 0.95 | 0.84 | присутств. | присутств.
Н11-1-2-2 | 2022-07-28 | 184 | 2.5 | 0.6 | 0.99 | 0.81 | присутств. | присутств.
Н11-1-2-3 | 2022-07-28 | 184 | 2.62 | 0.64 | 1.04 | 1.16 | присутств. | присутств.
Н11-1-2-4 | 2022-07-28 | 184 | 2.62 | 0.57 | 1.15 | 0.81 | присутств. | присутств.
Н11-1-2-5 | 2022-07-28 | 184 | 2.34 | 0.69 | 1.05 | 1.12 | присутств. | присутств.
Н11-1-2-6 | 2022-07-28 | 184 | 2.36 | 0.55 | 1.19 | 1.01 | присутств. | присутств.
Н11-1-2-7 | 2022-07-28 | 184 | 2.62 | 0.67 | 1.01 | 0.85 | присутств. | присутств.
Н11-1-2-8 | 2022-07-28 | 184 | 2.3 | 0.64 | 0.95 | 1.04 | присутств. | присутств.
ЗАКЛЮЧЕНИЕ
Содержание контролируемых химических элементов в сварных соединениях соответствует требованиям EN ISO 21952, AWS A5.28.
Инженер-лаборант ИЛ, II уровень, удостоверение №НОАП-0035-4133 |  |  |  | ___________ |  |  | М.И. Никулин

## 110 секция из 8 труб с флан (3)
ООО «Алитер-Акси» |  |  | Санкт-Петербург, г. Колпино, Ижорский завод, д.43, лит.АЮ Испытательная лаборатория Свидетельство об аккредитации № ИЛ/ЛРИ-01323 Дата регистрации 26.04.2019г.
П Р О Т О К О Л № 71-4/2022с от 12 июля 2022г.
по рентгенофлуоресцентному анализу сварных соединений
по договору: | 758/21 от 28.05.2021г., ООО КИНЕФ, Печь П-103 установки ЛЧ-35/11-1000.
Секция из 8 труб с фланцем, изделие 1.
№ договора, наименование Заказчика и объекта
по чертежу: | П103-337619.110.00ТБ (П103-337619.110.00)
Изготовитель: |  |  | ООО "Алитер-Акси"
Место проведения контроля: |  |  | Санкт-Петербург, г. Колпино, Ижорский завод, д.43, лит.АЮ
Материал и типоразмер элементов: |  |  | 15Х5М-У+15Х5М-У; L=1979 мм, 446 мм.
Способ сварки: |  |  | РАД
Сварочные материалы: |  |  | Проволока EWC CrMo5.
Сведения об используемом оборудовании: |  |  | Портативный рентгенофлуоресцентный анализатор S1 TITAN, зав. № 600N4114, свидетельство о поверке № 23577-П25/21 действительно до 14.11.2022г.
Рентгенофлуоресцентный анализ сварных соединений элементов проведен в соответствии с ГОСТ 28033-89 и руководством по эксплуатации оборудования S1 TITAN.
РЕЗУЛЬТАТЫ
№ сварного соединения | Дата контроля | Длина сварного соединения, мм | Содержание элементов, %
|  |  | Cr | Mo | Mn | Ti | Nb
1 | 2 | 3 | 4 | 5 | 6 | 7 | 8
П103-337619.110.00, изделие 1
С11-1-1-33 | 2022-07-08 | 1979 | 5.68 | 0.53 | 0.53 | присутств. | присутств.
С11-1-1-34 | 2022-07-12 | 1979 | 5.9 | 0.55 | 0.51 | присутств. | присутств.
У11-1-1-1 | 2022-07-08 | 446 | 5.8 | 0.51 | 0.53 | присутств. | присутств.
У11-1-1-2 | 2022-07-08 | 446 | 5.7 | 0.52 | 0.53 | присутств. | присутств.
У11-1-1-3 | 2022-07-08 | 446 | 5.98 | 0.5 | 0.53 | присутств. | присутств.
У11-1-1-4 | 2022-07-08 | 446 | 5.6 | 0.52 | 0.51 | присутств. | присутств.
У11-1-1-5 | 2022-07-08 | 446 | 5.73 | 0.54 | 0.51 | присутств. | присутств.
У11-1-1-6 | 2022-07-08 | 446 | 5.67 | 0.55 | 0.53 | присутств. | присутств.
У11-1-1-7 | 2022-07-08 | 446 | 5.96 | 0.51 | 0.53 | присутств. | присутств.
У11-1-1-8 | 2022-07-08 | 446 | 5.6 | 0.55 | 0.52 | присутств. | присутств.
У11-1-1-9 | 2022-07-12 | 446 | 5.52 | 0.5 | 0.5 | присутств. | присутств.
У11-1-1-10 | 2022-07-12 | 446 | 5.8 | 0.5 | 0.52 | присутств. | присутств.
У11-1-1-11 | 2022-07-12 | 446 | 5.93 | 0.53 | 0.52 | присутств. | присутств.
У11-1-1-12 | 2022-07-12 | 446 | 5.93 | 0.55 | 0.52 | присутств. | присутств.
У11-1-1-13 | 2022-07-12 | 446 | 5.7 | 0.52 | 0.52 | присутств. | присутств.
У11-1-1-14 | 2022-07-12 | 446 | 5.84 | 0.53 | 0.5 | присутств. | присутств.
У11-1-1-15 | 2022-07-12 | 446 | 5.73 | 0.54 | 0.52 | присутств. | присутств.
У11-1-1-16 | 2022-07-12 | 446 | 5.57 | 0.52 | 0.53 | присутств. | присутств.
ЗАКЛЮЧЕНИЕ
Содержание контролируемых химических элементов в сварных соединениях соответствует требованиям ТУ 1272-040-38049948-2016.
Инженер-лаборант ИЛ, II уровень, удостоверение №НОАП-0035-4133 |  |  |  | ___________ |  | М.И. Никулин

## 110 секция из 8 тр с фл (из2-2)
ООО «Алитер-Акси» |  |  | Санкт-Петербург, г. Колпино, Ижорский завод, д.43, лит.АЮ Испытательная лаборатория Свидетельство об аккредитации № ИЛ/ЛРИ-01323 Дата регистрации 26.04.2019г.
П Р О Т О К О Л № 71-5/2022с от 19 июля 2022г.
по рентгенофлуоресцентному анализу сварных соединений
по договору: | 758/21 от 28.05.2021г., ООО КИНЕФ, Печь П-103 установки ЛЧ-35/11-1000.
Секция из 8 труб с фланцем, изделие 2.
№ договора, наименование Заказчика и объекта
по чертежу: | П103-337619.110.00ТБ (П103-337619.110.00)
Изготовитель: |  |  | ООО "Алитер-Акси"
Место проведения контроля: |  |  | Санкт-Петербург, г. Колпино, Ижорский завод, д.43, лит.АЮ
Материал и типоразмер элементов: |  |  | 15Х5М-У+15Х5М-У; L=1979 мм, 446 мм.
Способ сварки: |  |  | РАД
Сварочные материалы: |  |  | Проволока EWC CrMo5.
Сведения об используемом оборудовании: |  |  | Портативный рентгенофлуоресцентный анализатор S1 TITAN, зав.№ 600N4114, свидетельство о поверке № 23577-П25/21 действительно до 14.11.2022г.
Рентгенофлуоресцентный анализ сварных соединений элементов проведен в соответствии с ГОСТ 28033-89 и руководством по эксплуатации оборудования S1 TITAN.
РЕЗУЛЬТАТЫ
№ сварного соединения | Дата контроля | Длина сварного соединения, мм | Содержание элементов, %
|  |  | Cr | Mo | Mn | Ti | Nb
1 | 2 | 3 | 4 | 5 | 6 | 7 | 8
П103-337619.110.00, изделие 2
С11-1-2-33 | 2022-07-14 | 1979 | 5.63 | 0.54 | 0.5 | присутств. | присутств.
С11-1-2-34 | 2022-07-19 | 1979 | 5.96 | 0.5 | 0.53 | присутств. | присутств.
У11-1-2-1 | 2022-07-14 | 446 | 5.68 | 0.53 | 0.52 | присутств. | присутств.
У11-1-2-2 | 2022-07-14 | 446 | 5.88 | 0.51 | 0.5 | присутств. | присутств.
У11-1-2-3 | 2022-07-14 | 446 | 5.88 | 0.55 | 0.51 | присутств. | присутств.
У11-1-2-4 | 2022-07-14 | 446 | 5.77 | 0.52 | 0.53 | присутств. | присутств.
У11-1-2-5 | 2022-07-14 | 446 | 6 | 0.54 | 0.53 | присутств. | присутств.
У11-1-2-6 | 2022-07-14 | 446 | 5.58 | 0.54 | 0.51 | присутств. | присутств.
У11-1-2-7 | 2022-07-14 | 446 | 5.59 | 0.5 | 0.52 | присутств. | присутств.
У11-1-2-8 | 2022-07-14 | 446 | 5.63 | 0.54 | 0.5 | присутств. | присутств.
У11-1-2-9 | 2022-07-19 | 446 | 5.88 | 0.53 | 0.5 | присутств. | присутств.
У11-1-2-10 | 2022-07-19 | 446 | 5.8 | 0.5 | 0.51 | присутств. | присутств.
У11-1-2-11 | 2022-07-19 | 446 | 5.83 | 0.5 | 0.52 | присутств. | присутств.
У11-1-2-12 | 2022-07-19 | 446 | 5.76 | 0.54 | 0.51 | присутств. | присутств.
У11-1-2-13 | 2022-07-19 | 446 | 5.67 | 0.54 | 0.5 | присутств. | присутств.
У11-1-2-14 | 2022-07-19 | 446 | 5.66 | 0.54 | 0.5 | присутств. | присутств.
У11-1-2-15 | 2022-07-19 | 446 | 5.95 | 0.53 | 0.5 | присутств. | присутств.
У11-1-2-16 | 2022-07-19 | 446 | 5.57 | 0.52 | 0.51 | присутств. | присутств.
ЗАКЛЮЧЕНИЕ
Содержание контролируемых химических элементов в сварных соединениях соответствует требованиям ТУ 1272-040-38049948-2016.
Инженер-лаборант ИЛ, II уровень, удостоверение №НОАП-0035-4133 |  |  |  | ___________ |  | М.И. Никулин

## 110 секция из 8 труб с фл(3)
ООО «Алитер-Акси» |  |  | Санкт-Петербург, г. Колпино, Ижорский завод, д.43, лит.АЮ Испытательная лаборатория Свидетельство об аккредитации № ИЛ/ЛРИ-01323 Дата регистрации 26.04.2019г.
П Р О Т О К О Л № 71-3/2022с от 03 августа 2022г.
по рентгенофлуоресцентному анализу сварных соединений
по договору: | 758/21 от 28.05.2021г., ООО КИНЕФ, Печь П-103 установки ЛЧ-35/11-1000.
Секция из 8 труб с фланцем.
№ договора, наименование Заказчика и объекта
по чертежу: | П103-337619.110.00ТБ (П103-337619.110.00-01)
Изготовитель: |  |  | ООО "Алитер-Акси"
Место проведения контроля: |  |  | Санкт-Петербург, г. Колпино, Ижорский завод, д.43, лит.АЮ
Материал и типоразмер элементов: |  |  | 15Х5М-У+10Х2М1; 10Х2М1; L=339 мм, 184 мм.
Способ сварки: |  |  | РАД
Сварочные материалы: |  |  | Проволока Tigrod 13.22.
Сведения об используемом оборудовании: |  |  | Портативный рентгенофлуоресцентный анализатор S1 TITAN, зав.№ 600N4114, свидетельство о поверке № 23577-П25/21 действительно до 14.11.2022г.
Рентгенофлуоресцентный анализ сварных соединений элементов проведен в соответствии с ГОСТ 28033-89 и руководством по эксплуатации оборудования S1 TITAN.
РЕЗУЛЬТАТЫ
№ сварного соединения | Дата контроля | Длина сварного соединения, мм | Содержание элементов, %
|  |  | Cr | Si | Mo | Mn | P | S
1 | 2 | 3 | 4 | 5 | 6 | 7 | 8 | 9
П103-337619.110.00-01
С11-2-1-1 | 2022-08-03 | 339 | 2.63 | 0.61 | 1.14 | 1.01 | присутств. | присутств.
С11-2-1-2 | 2022-08-03 | 339 | 2.49 | 0.61 | 1.2 | 1.05 | присутств. | присутств.
С11-2-1-3 | 2022-08-03 | 339 | 2.59 | 0.64 | 1.17 | 0.88 | присутств. | присутств.
С11-2-1-4 | 2022-08-03 | 339 | 2.38 | 0.8 | 0.96 | 0.93 | присутств. | присутств.
С11-2-1-5 | 2022-08-03 | 339 | 2.67 | 0.79 | 1.18 | 0.85 | присутств. | присутств.
С11-2-1-6 | 2022-08-03 | 339 | 2.45 | 0.61 | 1.05 | 1.06 | присутств. | присутств.
С11-2-1-7 | 2022-08-03 | 339 | 2.7 | 0.72 | 1.09 | 1.1 | присутств. | присутств.
С11-2-1-8 | 2022-08-03 | 339 | 2.56 | 0.78 | 1.02 | 1.11 | присутств. | присутств.
С11-2-1-9 | 2022-08-03 | 339 | 2.35 | 0.71 | 0.92 | 1.05 | присутств. | присутств.
С11-2-1-10 | 2022-08-03 | 339 | 2.44 | 0.69 | 0.97 | 0.99 | присутств. | присутств.
С11-2-1-11 | 2022-08-03 | 339 | 2.53 | 0.65 | 0.93 | 1.14 | присутств. | присутств.
С11-2-1-12 | 2022-08-03 | 339 | 2.4 | 0.66 | 0.93 | 1 | присутств. | присутств.
С11-2-1-13 | 2022-08-03 | 339 | 2.45 | 0.53 | 1.04 | 0.97 | присутств. | присутств.
С11-2-1-14 | 2022-08-03 | 339 | 2.68 | 0.79 | 1.11 | 0.9 | присутств. | присутств.
С11-2-1-15 | 2022-08-03 | 339 | 2.39 | 0.79 | 0.91 | 1.12 | присутств. | присутств.
С11-2-1-16 | 2022-08-03 | 339 | 2.65 | 0.53 | 1.06 | 0.96 | присутств. | присутств.
С11-2-1-17 | 2022-08-03 | 339 | 2.63 | 0.71 | 0.92 | 0.91 | присутств. | присутств.
С11-2-1-18 | 2022-08-03 | 339 | 2.4 | 0.75 | 1.2 | 0.95 | присутств. | присутств.
С11-2-1-19 | 2022-07-28 | 339 | 2.47 | 0.72 | 0.95 | 1.15 | присутств. | присутств.
С11-2-1-20 | 2022-07-28 | 339 | 2.44 | 0.51 | 1.08 | 1.11 | присутств. | присутств.
С11-2-1-21 | 2022-07-27 | 339 | 2.31 | 0.54 | 0.91 | 1.09 | присутств. | присутств.
С11-2-1-22 | 2022-07-27 | 339 | 2.61 | 0.6 | 1.04 | 1.11 | присутств. | присутств.
С11-2-1-23 | 2022-07-29 | 339 | 2.53 | 0.74 | 1.04 | 1.11 | присутств. | присутств.
С11-2-1-24 | 2022-07-29 | 339 | 2.53 | 0.74 | 0.98 | 1.04 | присутств. | присутств.
С11-2-1-25 | 2022-07-29 | 339 | 2.56 | 0.77 | 1.03 | 0.92 | присутств. | присутств.
С11-2-1-26 | 2022-07-29 | 339 | 2.35 | 0.71 | 0.97 | 1.19 | присутств. | присутств.
С11-2-1-27 | 2022-07-27 | 339 | 2.63 | 0.54 | 1.1 | 1.02 | присутств. | присутств.
С11-2-1-28 | 2022-07-27 | 339 | 2.58 | 0.52 | 1.19 | 1.07 | присутств. | присутств.
С11-2-1-29 | 2022-07-28 | 339 | 2.4 | 0.7 | 1.14 | 1.17 | присутств. | присутств.
С11-2-1-30 | 2022-07-28 | 339 | 2.46 | 0.67 | 1.1 | 1.15 | присутств. | присутств.
С11-2-1-31 | 2022-08-03 | 339 | 2.6 | 0.62 | 0.98 | 1.06 | присутств. | присутств.
С11-2-1-32 | 2022-08-03 | 339 | 2.34 | 0.52 | 1.13 | 1.08 | присутств. | присутств.
Н11-2-1-1 | 2022-08-03 | 184 | 2.56 | 0.64 | 1.02 | 1.13 | присутств. | присутств.
Н11-2-1-2 | 2022-08-03 | 184 | 2.66 | 0.79 | 1.19 | 1.18 | присутств. | присутств.
Н11-2-1-3 | 2022-08-03 | 184 | 2.38 | 0.62 | 1.06 | 1.13 | присутств. | присутств.
Н11-2-1-4 | 2022-08-03 | 184 | 2.66 | 0.54 | 1.05 | 1.2 | присутств. | присутств.
Н11-2-1-5 | 2022-08-03 | 184 | 2.45 | 0.74 | 1.01 | 0.99 | присутств. | присутств.
Н11-2-1-6 | 2022-08-03 | 184 | 2.46 | 0.8 | 1.01 | 1.2 | присутств. | присутств.
Н11-2-1-7 | 2022-08-03 | 184 | 2.56 | 0.66 | 1.01 | 0.87 | присутств. | присутств.
Н11-2-1-8 | 2022-08-03 | 184 | 2.56 | 0.79 | 1.15 | 1.14 | присутств. | присутств.
ЗАКЛЮЧЕНИЕ
Содержание контролируемых химических элементов в сварных соединениях соответствует требованиям EN ISO 21952, AWS A5.28.
Инженер-лаборант ИЛ, II уровень, удостоверение №НОАП-0035-4133 |  |  |  | ___________ |  |  | М.И. Никулин

## 110 секция из 8 труб с флан (9)
ООО «Алитер-Акси» |  |  | Санкт-Петербург, г. Колпино, Ижорский завод, д.43, лит.АЮ Испытательная лаборатория Свидетельство об аккредитации № ИЛ/ЛРИ-01323 Дата регистрации 26.04.2019г.
П Р О Т О К О Л № 71-6/2022с от 29 июля 2022г.
по рентгенофлуоресцентному анализу сварных соединений
по договору: | 758/21 от 28.05.2021г., ООО КИНЕФ, Печь П-103 установки ЛЧ-35/11-1000.
Секция из 8 труб с фланцем.
№ договора, наименование Заказчика и объекта
по чертежу: | П103-337619.110.00ТБ (П103-337619.110.00-01)
Изготовитель: |  |  | ООО "Алитер-Акси"
Место проведения контроля: |  |  | Санкт-Петербург, г. Колпино, Ижорский завод, д.43, лит.АЮ
Материал и типоразмер элементов: |  |  | 15Х5М-У+15Х5М-У; L=1979 мм, 446 мм.
Способ сварки: |  |  | РАД
Сварочные материалы: |  |  | Проволока EWC CrMo5.
Сведения об используемом оборудовании: |  |  | Портативный рентгенофлуоресцентный анализатор S1 TITAN, зав. № 600N4114, свидетельство о поверке № 23577-П25/21 действительно до 14.11.2022г.
Рентгенофлуоресцентный анализ сварных соединений элементов проведен в соответствии с ГОСТ 28033-89 и руководством по эксплуатации оборудования S1 TITAN.
РЕЗУЛЬТАТЫ
№ сварного соединения | Дата контроля | Длина сварного соединения, мм | Содержание элементов, %
|  |  | Cr | Mo | Mn | Ti | Nb
1 | 2 | 3 | 4 | 5 | 6 | 7 | 8
П103-337619.110.00-01
С11-2-1-33 | 2022-07-27 | 1979 | 5.62 | 0.52 | 0.5 | присутств. | присутств.
С11-2-1-34 | 2022-07-29 | 1979 | 5.7 | 0.5 | 0.52 | присутств. | присутств.
У11-2-1-1 | 2022-07-27 | 446 | 5.72 | 0.5 | 0.5 | присутств. | присутств.
У11-2-1-2 | 2022-07-27 | 446 | 5.69 | 0.52 | 0.52 | присутств. | присутств.
У11-2-1-3 | 2022-07-27 | 446 | 5.82 | 0.55 | 0.5 | присутств. | присутств.
У11-2-1-4 | 2022-07-27 | 446 | 5.68 | 0.55 | 0.5 | присутств. | присутств.
У11-2-1-5 | 2022-07-27 | 446 | 5.73 | 0.53 | 0.52 | присутств. | присутств.
У11-2-1-6 | 2022-07-27 | 446 | 6 | 0.5 | 0.53 | присутств. | присутств.
У11-2-1-7 | 2022-07-27 | 446 | 5.85 | 0.52 | 0.53 | присутств. | присутств.
У11-2-1-8 | 2022-07-27 | 446 | 5.54 | 0.54 | 0.53 | присутств. | присутств.
У11-2-1-9 | 2022-07-29 | 446 | 5.86 | 0.55 | 0.51 | присутств. | присутств.
У11-2-1-10 | 2022-07-29 | 446 | 5.95 | 0.52 | 0.5 | присутств. | присутств.
У11-2-1-11 | 2022-07-29 | 446 | 5.65 | 0.51 | 0.53 | присутств. | присутств.
У11-2-1-12 | 2022-07-29 | 446 | 5.98 | 0.52 | 0.52 | присутств. | присутств.
У11-2-1-13 | 2022-07-29 | 446 | 5.53 | 0.52 | 0.52 | присутств. | присутств.
У11-2-1-14 | 2022-07-29 | 446 | 5.78 | 0.52 | 0.51 | присутств. | присутств.
У11-2-1-15 | 2022-07-29 | 446 | 5.74 | 0.54 | 0.51 | присутств. | присутств.
У11-2-1-16 | 2022-07-29 | 446 | 5.81 | 0.53 | 0.51 | присутств. | присутств.
ЗАКЛЮЧЕНИЕ
Содержание контролируемых химических элементов в сварных соединениях соответствует требованиям ТУ 1272-040-38049948-2016.
Инженер-лаборант ИЛ, II уровень, удостоверение №НОАП-0035-4133 |  |  |  | ___________ |  | М.И. Никулин

## 120 секция из 16 труь
ООО «Алитер-Акси» |  |  | Санкт-Петербург, г. Колпино, Ижорский завод, д.43, лит.АЮ Испытательная лаборатория Свидетельство об аккредитации № ИЛ/ЛРИ-01323 Дата регистрации 26.04.2019г.
П Р О Т О К О Л № 73-1/2022с от 15 июня 2022г.
по рентгенофлуоресцентному анализу сварных соединений
по договору: | 758/21 от 28.05.2021г., ООО КИНЕФ, Печь П-103 установки ЛЧ-35/11-1000.
Секция из 16 труб, изделие 1.
№ договора, наименование Заказчика и объекта
по чертежу: | П103-337619.120.00ТБ (П103-337619.120.00)
Изготовитель: |  |  | ООО "Алитер-Акси"
Место проведения контроля: |  |  | Санкт-Петербург, г. Колпино, Ижорский завод, д.43, лит.АЮ
Материал и типоразмер элементов: |  |  | 15Х5М-У+10Х2М1;10Х2М1; L=339 мм, 184 мм.
Способ сварки: |  |  | РАД
Сварочные материалы: |  |  | Проволока Tigrod 13.22.
Сведения об используемом оборудовании: |  |  | Портативный рентгенофлуоресцентный анализатор S1 TITAN, зав.№ 600N4114, свидетельство о поверке № 23577-П25/21 действительно до 14.11.2022г.
Рентгенофлуоресцентный анализ сварных соединений элементов проведен в соответствии с ГОСТ 28033-89 и руководством по эксплуатации оборудования S1 TITAN.
РЕЗУЛЬТАТЫ
№ сварного соединения | Дата контроля | Длина сварного соединения, мм | Содержание элементов, %
|  |  | Cr | Si | Mo | Mn | P | S
1 | 2 | 3 | 4 | 5 | 6 | 7 | 8 | 9
П103-337619.120.00, изделие 1
С12-1-1-1 | 2022-06-14 | 339 | 2.5 | 0.69 | 0.94 | 0.8 | присутств. | присутств.
С12-1-1-2 | 2022-06-14 | 339 | 2.61 | 0.65 | 1.07 | 0.81 | присутств. | присутств.
С12-1-1-3 | 2022-06-14 | 339 | 2.35 | 0.51 | 1.1 | 0.86 | присутств. | присутств.
С12-1-1-4 | 2022-06-14 | 339 | 2.66 | 0.61 | 1.12 | 0.96 | присутств. | присутств.
С12-1-1-5 | 2022-06-14 | 339 | 2.38 | 0.71 | 1 | 1.01 | присутств. | присутств.
С12-1-1-6 | 2022-06-14 | 339 | 2.46 | 0.76 | 1.18 | 1.16 | присутств. | присутств.
С12-1-1-7 | 2022-06-14 | 339 | 2.4 | 0.51 | 1.15 | 1.15 | присутств. | присутств.
С12-1-1-8 | 2022-06-14 | 339 | 2.38 | 0.53 | 1.08 | 0.93 | присутств. | присутств.
С12-1-1-9 | 2022-06-14 | 339 | 2.48 | 0.76 | 1.19 | 1.14 | присутств. | присутств.
С12-1-1-10 | 2022-06-14 | 339 | 2.39 | 0.77 | 1.19 | 1.05 | присутств. | присутств.
С12-1-1-11 | 2022-06-14 | 339 | 2.58 | 0.67 | 1.14 | 1.18 | присутств. | присутств.
С12-1-1-12 | 2022-06-14 | 339 | 2.47 | 0.77 | 0.98 | 0.82 | присутств. | присутств.
С12-1-1-13 | 2022-06-14 | 339 | 2.48 | 0.5 | 1.19 | 1.15 | присутств. | присутств.
С12-1-1-14 | 2022-06-14 | 339 | 2.41 | 0.65 | 1.06 | 1.05 | присутств. | присутств.
С12-1-1-15 | 2022-06-14 | 339 | 2.37 | 0.75 | 0.94 | 0.92 | присутств. | присутств.
С12-1-1-16 | 2022-06-14 | 339 | 2.43 | 0.64 | 0.97 | 1.15 | присутств. | присутств.
С12-1-1-17 | 2022-06-14 | 339 | 2.4 | 0.63 | 1.18 | 1.12 | присутств. | присутств.
С12-1-1-18 | 2022-06-14 | 339 | 2.7 | 0.5 | 1.12 | 1.17 | присутств. | присутств.
С12-1-1-19 | 2022-06-14 | 339 | 2.69 | 0.72 | 1.08 | 1.13 | присутств. | присутств.
С12-1-1-20 | 2022-06-14 | 339 | 2.56 | 0.66 | 1.17 | 1.16 | присутств. | присутств.
С12-1-1-21 | 2022-06-14 | 339 | 2.67 | 0.76 | 0.94 | 1.12 | присутств. | присутств.
С12-1-1-22 | 2022-06-14 | 339 | 2.59 | 0.65 | 1.06 | 1.19 | присутств. | присутств.
С12-1-1-23 | 2022-06-14 | 339 | 2.56 | 0.79 | 1.15 | 1.15 | присутств. | присутств.
С12-1-1-24 | 2022-06-14 | 339 | 2.48 | 0.74 | 1 | 1.04 | присутств. | присутств.
С12-1-1-25 | 2022-06-14 | 339 | 2.31 | 0.59 | 1.11 | 0.83 | присутств. | присутств.
С12-1-1-26 | 2022-06-14 | 339 | 2.38 | 0.77 | 0.93 | 0.84 | присутств. | присутств.
С12-1-1-27 | 2022-06-14 | 339 | 2.44 | 0.78 | 1.11 | 1.15 | присутств. | присутств.
С12-1-1-28 | 2022-06-14 | 339 | 2.36 | 0.72 | 1.2 | 0.96 | присутств. | присутств.
С12-1-1-29 | 2022-06-14 | 339 | 2.52 | 0.55 | 1.07 | 0.8 | присутств. | присутств.
С12-1-1-30 | 2022-06-14 | 339 | 2.58 | 0.54 | 1.01 | 1.01 | присутств. | присутств.
С12-1-1-31 | 2022-06-14 | 339 | 2.38 | 0.8 | 1.08 | 1.08 | присутств. | присутств.
С12-1-1-32 | 2022-06-14 | 339 | 2.67 | 0.77 | 1.13 | 1.18 | присутств. | присутств.
С12-1-1-33 | 2022-02-02 | 339 | 2.33 | 0.74 | 1.13 | 0.91 | присутств. | присутств.
С12-1-1-34 | 2022-02-02 | 339 | 2.58 | 0.72 | 0.99 | 0.83 | присутств. | присутств.
С12-1-1-35 | 2022-02-02 | 339 | 2.62 | 0.78 | 0.95 | 1.13 | присутств. | присутств.
С12-1-1-36 | 2022-02-01 | 339 | 2.39 | 0.7 | 0.91 | 0.89 | присутств. | присутств.
С12-1-1-37 | 2022-02-02 | 339 | 2.46 | 0.54 | 0.94 | 1.12 | присутств. | присутств.
С12-1-1-38 | 2022-02-01 | 339 | 2.44 | 0.5 | 1.05 | 1.08 | присутств. | присутств.
С12-1-1-39 | 2022-02-01 | 339 | 2.61 | 0.69 | 1.02 | 1.1 | присутств. | присутств.
С12-1-1-40 | 2022-02-01 | 339 | 2.7 | 0.59 | 1.13 | 1.02 | присутств. | присутств.
С12-1-1-41 | 2022-02-01 | 339 | 2.38 | 0.76 | 1.01 | 1.09 | присутств. | присутств.
С12-1-1-42 | 2022-02-01 | 339 | 2.55 | 0.65 | 1.15 | 0.91 | присутств. | присутств.
С12-1-1-43 | 2022-01-27 | 339 | 2.69 | 0.62 | 0.92 | 1.14 | присутств. | присутств.
С12-1-1-44 | 2022-02-01 | 339 | 2.51 | 0.79 | 1.14 | 1.09 | присутств. | присутств.
С12-1-1-45 | 2022-01-27 | 339 | 2.34 | 0.77 | 1.16 | 1.08 | присутств. | присутств.
С12-1-1-46 | 2022-01-27 | 339 | 2.48 | 0.54 | 1.19 | 1.03 | присутств. | присутств.
С12-1-1-47 | 2022-01-27 | 339 | 2.37 | 0.77 | 1.12 | 1.02 | присутств. | присутств.
С12-1-1-48 | 2022-01-27 | 339 | 2.5 | 0.67 | 1.19 | 0.81 | присутств. | присутств.
С12-1-1-49 | 2022-01-27 | 339 | 2.31 | 0.79 | 1.09 | 0.92 | присутств. | присутств.
С12-1-1-50 | 2022-01-27 | 339 | 2.66 | 0.79 | 0.9 | 1.14 | присутств. | присутств.
С12-1-1-51 | 2022-01-27 | 339 | 2.44 | 0.65 | 1.05 | 0.84 | присутств. | присутств.
С12-1-1-52 | 2022-01-27 | 339 | 2.5 | 0.56 | 0.9 | 0.93 | присутств. | присутств.
С12-1-1-53 | 2022-02-01 | 339 | 2.48 | 0.79 | 1 | 0.82 | присутств. | присутств.
С12-1-1-54 | 2022-01-27 | 339 | 2.5 | 0.7 | 0.94 | 0.84 | присутств. | присутств.
С12-1-1-55 | 2022-02-01 | 339 | 2.51 | 0.53 | 1.19 | 0.89 | присутств. | присутств.
С12-1-1-56 | 2022-02-01 | 339 | 2.39 | 0.64 | 1.04 | 1.2 | присутств. | присутств.
С12-1-1-57 | 2022-02-01 | 339 | 2.62 | 0.74 | 1.02 | 1.19 | присутств. | присутств.
С12-1-1-58 | 2022-02-01 | 339 | 2.45 | 0.52 | 1.19 | 1.07 | присутств. | присутств.
С12-1-1-59 | 2022-02-01 | 339 | 2.39 | 0.53 | 0.98 | 1.18 | присутств. | присутств.
С12-1-1-60 | 2022-02-02 | 339 | 2.48 | 0.53 | 0.95 | 0.81 | присутств. | присутств.
С12-1-1-61 | 2022-02-01 | 339 | 2.57 | 0.75 | 1.17 | 1.02 | присутств. | присутств.
С12-1-1-62 | 2022-02-02 | 339 | 2.42 | 0.54 | 1.12 | 1.04 | присутств. | присутств.
С12-1-1-63 | 2022-02-02 | 339 | 2.65 | 0.76 | 1.02 | 0.81 | присутств. | присутств.
С12-1-1-64 | 2022-02-02 | 339 | 2.5 | 0.7 | 0.9 | 0.8 | присутств. | присутств.
Н12-1-1-1 | 2022-06-15 | 184 | 2.47 | 0.57 | 1.14 | 1.19 | присутств. | присутств.
Н12-1-1-2 | 2022-06-15 | 184 | 2.62 | 0.65 | 1.01 | 0.99 | присутств. | присутств.
Н12-1-1-3 | 2022-06-15 | 184 | 2.33 | 0.76 | 1.11 | 0.8 | присутств. | присутств.
Н12-1-1-4 | 2022-06-15 | 184 | 2.38 | 0.79 | 1.14 | 1.13 | присутств. | присутств.
Н12-1-1-5 | 2022-06-15 | 184 | 2.69 | 0.66 | 0.95 | 1 | присутств. | присутств.
Н12-1-1-6 | 2022-06-15 | 184 | 2.51 | 0.64 | 1.15 | 1.13 | присутств. | присутств.
Н12-1-1-7 | 2022-06-15 | 184 | 2.37 | 0.52 | 0.94 | 1.15 | присутств. | присутств.
Н12-1-1-8 | 2022-06-15 | 184 | 2.52 | 0.5 | 1.12 | 1.12 | присутств. | присутств.
Н12-1-1-9 | 2022-06-15 | 184 | 2.67 | 0.62 | 0.94 | 1.04 | присутств. | присутств.
Н12-1-1-10 | 2022-06-15 | 184 | 2.6 | 0.53 | 1.1 | 0.93 | присутств. | присутств.
Н12-1-1-11 | 2022-06-15 | 184 | 2.44 | 0.56 | 1.14 | 1.11 | присутств. | присутств.
Н12-1-1-12 | 2022-06-15 | 184 | 2.63 | 0.8 | 1.03 | 1.16 | присутств. | присутств.
Н12-1-1-13 | 2022-06-15 | 184 | 2.53 | 0.78 | 1.02 | 0.93 | присутств. | присутств.
Н12-1-1-14 | 2022-06-15 | 184 | 2.4 | 0.66 | 0.93 | 1.09 | присутств. | присутств.
Н12-1-1-15 | 2022-06-15 | 184 | 2.44 | 0.74 | 1.18 | 1.15 | присутств. | присутств.
Н12-1-1-16 | 2022-06-15 | 184 | 2.64 | 0.73 | 1.2 | 0.94 | присутств. | присутств.
ЗАКЛЮЧЕНИЕ
Содержание контролируемых химических элементов в сварных соединениях соответствует требованиям EN ISO 21952, AWS A5.28.
Инженер-лаборант ИЛ, II уровень, удостоверение №НОАП-0035-4133 |  |  |  | ___________ | М.И. Никулин

## 120 секция из 16 (1)
ООО «Алитер-Акси» |  |  | Санкт-Петербург, г. Колпино, Ижорский завод, д.43, лит.АЮ Испытательная лаборатория Свидетельство об аккредитации № ИЛ/ЛРИ-01323 Дата регистрации 26.04.2019г.
П Р О Т О К О Л № 73-2/2022с от 06 июня 2022г.
по рентгенофлуоресцентному анализу сварных соединений
по договору: | 758/21 от 28.05.2021г., ООО КИНЕФ, Печь П-103 установки ЛЧ-35/11-1000.
Секция из 16 труб, изделие 1.
№ договора, наименование Заказчика и объекта
по чертежу: | П103-337619.120.00ТБ (П103-337619.120.00)
Изготовитель: |  |  | ООО "Алитер-Акси"
Место проведения контроля: |  |  | Санкт-Петербург, г. Колпино, Ижорский завод, д.43, лит.АЮ
Материал и типоразмер элементов: |  |  | 15Х5М-У+15Х5М-У; L=446 мм.
Способ сварки: |  |  | РАД
Сварочные материалы: |  |  | Проволока EWC CrMo5.
Сведения об используемом оборудовании: |  |  | Портативный рентгенофлуоресцентный анализатор S1 TITAN, зав.№ 600N4114, свидетельство о поверке № 23577-П25/21 действительно до 14.11.2022г.
Рентгенофлуоресцентный анализ сварных соединений элементов проведен в соответствии с ГОСТ 28033-89 и руководством по эксплуатации оборудования S1 TITAN.
РЕЗУЛЬТАТЫ
№ сварного соединения | Дата контроля | Длина сварного соединения, мм | Содержание элементов, %
|  |  | Cr | Mo | Mn | Ti | Nb
1 | 2 | 3 | 4 | 5 | 6 | 7 | 8
П103-337619.120.00, изделие 1
У12-1-1-1 | 2022-06-06 | 446 | 5.65 | 0.55 | 0.52 | присутств. | присутств.
У12-1-1-2 | 2022-06-06 | 446 | 5.62 | 0.52 | 0.53 | присутств. | присутств.
У12-1-1-3 | 2022-06-06 | 446 | 5.53 | 0.55 | 0.5 | присутств. | присутств.
У12-1-1-4 | 2022-06-06 | 446 | 5.87 | 0.51 | 0.5 | присутств. | присутств.
У12-1-1-5 | 2022-06-06 | 446 | 5.79 | 0.52 | 0.53 | присутств. | присутств.
У12-1-1-6 | 2022-06-06 | 446 | 5.7 | 0.52 | 0.51 | присутств. | присутств.
У12-1-1-7 | 2022-06-06 | 446 | 5.85 | 0.54 | 0.52 | присутств. | присутств.
У12-1-1-8 | 2022-06-06 | 446 | 5.59 | 0.52 | 0.53 | присутств. | присутств.
У12-1-1-9 | 2022-06-06 | 446 | 5.76 | 0.54 | 0.53 | присутств. | присутств.
У12-1-1-10 | 2022-06-06 | 446 | 5.56 | 0.54 | 0.51 | присутств. | присутств.
У12-1-1-11 | 2022-06-06 | 446 | 5.53 | 0.52 | 0.5 | присутств. | присутств.
У12-1-1-12 | 2022-06-06 | 446 | 5.52 | 0.54 | 0.5 | присутств. | присутств.
У12-1-1-13 | 2022-06-06 | 446 | 5.53 | 0.53 | 0.52 | присутств. | присутств.
У12-1-1-14 | 2022-06-06 | 446 | 5.7 | 0.5 | 0.51 | присутств. | присутств.
У12-1-1-15 | 2022-06-06 | 446 | 5.73 | 0.54 | 0.5 | присутств. | присутств.
У12-1-1-16 | 2022-06-06 | 446 | 5.65 | 0.53 | 0.5 | присутств. | присутств.
У12-1-1-17 | 2022-06-06 | 446 | 5.86 | 0.54 | 0.52 | присутств. | присутств.
У12-1-1-18 | 2022-06-06 | 446 | 5.6 | 0.5 | 0.52 | присутств. | присутств.
У12-1-1-19 | 2022-06-06 | 446 | 5.9 | 0.55 | 0.51 | присутств. | присутств.
У12-1-1-20 | 2022-06-06 | 446 | 5.85 | 0.5 | 0.52 | присутств. | присутств.
У12-1-1-21 | 2022-06-06 | 446 | 5.58 | 0.5 | 0.52 | присутств. | присутств.
У12-1-1-22 | 2022-06-06 | 446 | 5.87 | 0.55 | 0.5 | присутств. | присутств.
У12-1-1-23 | 2022-06-06 | 446 | 5.87 | 0.54 | 0.52 | присутств. | присутств.
У12-1-1-24 | 2022-06-06 | 446 | 5.96 | 0.55 | 0.52 | присутств. | присутств.
У12-1-1-25 | 2022-06-06 | 446 | 5.73 | 0.51 | 0.5 | присутств. | присутств.
У12-1-1-26 | 2022-06-06 | 446 | 5.81 | 0.55 | 0.53 | присутств. | присутств.
У12-1-1-27 | 2022-06-06 | 446 | 5.74 | 0.53 | 0.51 | присутств. | присутств.
У12-1-1-28 | 2022-06-06 | 446 | 5.92 | 0.53 | 0.52 | присутств. | присутств.
У12-1-1-29 | 2022-06-06 | 446 | 5.73 | 0.55 | 0.5 | присутств. | присутств.
У12-1-1-30 | 2022-06-06 | 446 | 5.88 | 0.54 | 0.5 | присутств. | присутств.
У12-1-1-31 | 2022-06-06 | 446 | 6 | 0.5 | 0.51 | присутств. | присутств.
У12-1-1-32 | 2022-06-06 | 446 | 5.92 | 0.51 | 0.51 | присутств. | присутств.
ЗАКЛЮЧЕНИЕ
Содержание контролируемых химических элементов в сварных соединениях соответствует требованиям ТУ 1272-040-38049948-2016.
Инженер-лаборант ИЛ, II уровень, удостоверение №НОАП-0035-4133 |  |  |  | ___________ | М.И. Никулин

## 120 секция из 16 труь (2)
ООО «Алитер-Акси» |  |  | Санкт-Петербург, г. Колпино, Ижорский завод, д.43, лит.АЮ Испытательная лаборатория Свидетельство об аккредитации № ИЛ/ЛРИ-01323 Дата регистрации 26.04.2019г.
П Р О Т О К О Л № 73-3/2022с от 20 июня 2022г.
по рентгенофлуоресцентному анализу сварных соединений
по договору: | 758/21 от 28.05.2021г., ООО КИНЕФ, Печь П-103 установки ЛЧ-35/11-1000.
Секция из 16 труб, изделие 2.
№ договора, наименование Заказчика и объекта
по чертежу: | П103-337619.120.00ТБ (П103-337619.120.00)
Изготовитель: |  |  | ООО "Алитер-Акси"
Место проведения контроля: |  |  | Санкт-Петербург, г. Колпино, Ижорский завод, д.43, лит.АЮ
Материал и типоразмер элементов: |  |  | 15Х5М-У+10Х2М1;10Х2М1; L=339 мм, 184 мм.
Способ сварки: |  |  | РАД
Сварочные материалы: |  |  | Проволока Tigrod 13.22.
Сведения об используемом оборудовании: |  |  | Портативный рентгенофлуоресцентный анализатор S1 TITAN, зав.№ 600N4114, свидетельство о поверке № 23577-П25/21 действительно до 14.11.2022г.
Рентгенофлуоресцентный анализ сварных соединений элементов проведен в соответствии с ГОСТ 28033-89 и руководством по эксплуатации оборудования S1 TITAN.
РЕЗУЛЬТАТЫ
№ сварного соединения | Дата контроля | Длина сварного соединения, мм | Содержание элементов, %
|  |  | Cr | Si | Mo | Mn | P | S
1 | 2 | 3 | 4 | 5 | 6 | 7 | 8 | 9
П103-337619.120.00, изделие 2
С12-1-2-1 | 2022-06-20 | 339 | 2.61 | 0.79 | 1.07 | 1.05 | присутств. | присутств.
С12-1-2-2 | 2022-06-20 | 339 | 2.65 | 0.6 | 1.03 | 0.88 | присутств. | присутств.
С12-1-2-3 | 2022-06-20 | 339 | 2.7 | 0.6 | 0.92 | 0.99 | присутств. | присутств.
С12-1-2-4 | 2022-06-20 | 339 | 2.39 | 0.78 | 1.18 | 1.1 | присутств. | присутств.
С12-1-2-5 | 2022-06-20 | 339 | 2.63 | 0.78 | 0.92 | 1.06 | присутств. | присутств.
С12-1-2-6 | 2022-06-20 | 339 | 2.68 | 0.64 | 1.09 | 1.04 | присутств. | присутств.
С12-1-2-7 | 2022-06-20 | 339 | 2.55 | 0.61 | 1.15 | 1.16 | присутств. | присутств.
С12-1-2-8 | 2022-06-20 | 339 | 2.58 | 0.57 | 0.98 | 0.92 | присутств. | присутств.
С12-1-2-9 | 2022-06-20 | 339 | 2.38 | 0.66 | 0.97 | 1.1 | присутств. | присутств.
С12-1-2-10 | 2022-06-20 | 339 | 2.45 | 0.8 | 1.04 | 1.06 | присутств. | присутств.
С12-1-2-11 | 2022-06-20 | 339 | 2.59 | 0.71 | 0.92 | 1.01 | присутств. | присутств.
С12-1-2-12 | 2022-06-20 | 339 | 2.69 | 0.53 | 1.02 | 1.1 | присутств. | присутств.
С12-1-2-13 | 2022-06-20 | 339 | 2.57 | 0.61 | 1.13 | 1.09 | присутств. | присутств.
С12-1-2-14 | 2022-06-20 | 339 | 2.43 | 0.56 | 1.11 | 1.04 | присутств. | присутств.
С12-1-2-15 | 2022-06-20 | 339 | 2.3 | 0.64 | 1.08 | 0.86 | присутств. | присутств.
С12-1-2-16 | 2022-06-20 | 339 | 2.54 | 0.52 | 0.96 | 0.83 | присутств. | присутств.
С12-1-2-17 | 2022-06-20 | 339 | 2.66 | 0.77 | 1.07 | 0.94 | присутств. | присутств.
С12-1-2-18 | 2022-06-20 | 339 | 2.41 | 0.53 | 1.02 | 0.95 | присутств. | присутств.
С12-1-2-19 | 2022-06-20 | 339 | 2.69 | 0.63 | 0.91 | 0.8 | присутств. | присутств.
С12-1-2-20 | 2022-06-20 | 339 | 2.3 | 0.6 | 1.06 | 1.02 | присутств. | присутств.
С12-1-2-21 | 2022-06-20 | 339 | 2.63 | 0.71 | 1.05 | 1.02 | присутств. | присутств.
С12-1-2-22 | 2022-06-20 | 339 | 2.7 | 0.65 | 1 | 0.85 | присутств. | присутств.
С12-1-2-23 | 2022-06-20 | 339 | 2.52 | 0.72 | 0.95 | 0.96 | присутств. | присутств.
С12-1-2-24 | 2022-06-20 | 339 | 2.53 | 0.56 | 0.92 | 0.96 | присутств. | присутств.
С12-1-2-25 | 2022-06-20 | 339 | 2.67 | 0.7 | 1 | 1.18 | присутств. | присутств.
С12-1-2-26 | 2022-06-20 | 339 | 2.3 | 0.66 | 1.1 | 0.85 | присутств. | присутств.
С12-1-2-27 | 2022-06-20 | 339 | 2.36 | 0.8 | 1.06 | 1.1 | присутств. | присутств.
С12-1-2-28 | 2022-06-20 | 339 | 2.43 | 0.58 | 1.16 | 1.03 | присутств. | присутств.
С12-1-2-29 | 2022-06-20 | 339 | 2.39 | 0.74 | 0.96 | 1.01 | присутств. | присутств.
С12-1-2-30 | 2022-06-20 | 339 | 2.45 | 0.55 | 1.12 | 0.93 | присутств. | присутств.
С12-1-2-31 | 2022-06-20 | 339 | 2.58 | 0.74 | 0.98 | 1.06 | присутств. | присутств.
С12-1-2-32 | 2022-06-20 | 339 | 2.61 | 0.54 | 0.9 | 0.82 | присутств. | присутств.
С12-1-2-33 | 2022-02-01 | 339 | 2.57 | 0.52 | 1.19 | 1.1 | присутств. | присутств.
С12-1-2-34 | 2022-01-26 | 339 | 2.56 | 0.8 | 0.98 | 0.94 | присутств. | присутств.
С12-1-2-35 | 2022-01-26 | 339 | 2.56 | 0.72 | 0.99 | 0.84 | присутств. | присутств.
С12-1-2-36 | 2022-01-26 | 339 | 2.31 | 0.73 | 1.07 | 0.83 | присутств. | присутств.
С12-1-2-37 | 2022-01-26 | 339 | 2.54 | 0.62 | 1.13 | 1.15 | присутств. | присутств.
С12-1-2-38 | 2022-01-25 | 339 | 2.45 | 0.76 | 1.19 | 0.97 | присутств. | присутств.
С12-1-2-39 | 2022-01-25 | 339 | 2.58 | 0.66 | 1.2 | 1.16 | присутств. | присутств.
С12-1-2-40 | 2022-06-16 | 339 | 2.61 | 0.63 | 1.02 | 1.01 | присутств. | присутств.
С12-1-2-41 | 2022-06-16 | 339 | 2.4 | 0.75 | 1.02 | 0.95 | присутств. | присутств.
С12-1-2-42 | 2022-06-15 | 339 | 2.69 | 0.7 | 0.92 | 1.03 | присутств. | присутств.
С12-1-2-43 | 2022-06-16 | 339 | 2.7 | 0.76 | 1.09 | 0.95 | присутств. | присутств.
С12-1-2-44 | 2022-06-17 | 339 | 2.48 | 0.79 | 1.17 | 0.96 | присутств. | присутств.
С12-1-2-45 | 2022-06-17 | 339 | 2.69 | 0.68 | 1.17 | 1.07 | присутств. | присутств.
С12-1-2-46 | 2022-06-17 | 339 | 2.53 | 0.53 | 1.17 | 0.98 | присутств. | присутств.
С12-1-2-47 | 2022-06-17 | 339 | 2.41 | 0.72 | 0.97 | 0.94 | присутств. | присутств.
С12-1-2-48 | 2022-06-17 | 339 | 2.48 | 0.68 | 1.09 | 0.96 | присутств. | присутств.
С12-1-2-49 | 2022-06-17 | 339 | 2.33 | 0.67 | 0.91 | 1.18 | присутств. | присутств.
С12-1-2-50 | 2022-06-17 | 339 | 2.42 | 0.52 | 1.01 | 0.85 | присутств. | присутств.
С12-1-2-51 | 2022-06-17 | 339 | 2.46 | 0.66 | 1.04 | 1.1 | присутств. | присутств.
С12-1-2-52 | 2022-06-17 | 339 | 2.31 | 0.58 | 1.02 | 1.02 | присутств. | присутств.
С12-1-2-53 | 2022-06-17 | 339 | 2.32 | 0.8 | 0.95 | 1.07 | присутств. | присутств.
С12-1-2-54 | 2022-06-16 | 339 | 2.39 | 0.51 | 1.18 | 0.82 | присутств. | присутств.
С12-1-2-55 | 2022-06-15 | 339 | 2.44 | 0.7 | 1.17 | 1.12 | присутств. | присутств.
С12-1-2-56 | 2022-06-16 | 339 | 2.38 | 0.55 | 1.01 | 1.09 | присутств. | присутств.
С12-1-2-57 | 2022-06-16 | 339 | 2.52 | 0.78 | 1.07 | 1.16 | присутств. | присутств.
С12-1-2-58 | 2022-01-25 | 339 | 2.61 | 0.74 | 1.09 | 0.86 | присутств. | присутств.
С12-1-2-59 | 2022-01-25 | 339 | 2.63 | 0.71 | 0.94 | 1.14 | присутств. | присутств.
С12-1-2-60 | 2022-01-26 | 339 | 2.54 | 0.59 | 1.06 | 1.13 | присутств. | присутств.
С12-1-2-61 | 2022-01-26 | 339 | 2.58 | 0.63 | 1.11 | 0.9 | присутств. | присутств.
С12-1-2-62 | 2022-01-26 | 339 | 2.42 | 0.72 | 1.09 | 0.82 | присутств. | присутств.
С12-1-2-63 | 2022-01-26 | 339 | 2.57 | 0.72 | 1.1 | 1.08 | присутств. | присутств.
С12-1-2-64 | 2022-02-01 | 339 | 2.69 | 0.72 | 0.95 | 1.07 | присутств. | присутств.
Н12-1-2-1 | 2022-06-21 | 184 | 2.69 | 0.68 | 1.2 | 1.19 | присутств. | присутств.
Н12-1-2-2 | 2022-06-21 | 184 | 2.56 | 0.74 | 1.03 | 0.81 | присутств. | присутств.
Н12-1-2-3 | 2022-06-21 | 184 | 2.38 | 0.73 | 0.95 | 1.14 | присутств. | присутств.
Н12-1-2-4 | 2022-06-21 | 184 | 2.67 | 0.8 | 1.07 | 1.06 | присутств. | присутств.
Н12-1-2-5 | 2022-06-21 | 184 | 2.47 | 0.68 | 1.05 | 0.8 | присутств. | присутств.
Н12-1-2-6 | 2022-06-21 | 184 | 2.53 | 0.61 | 0.9 | 0.98 | присутств. | присутств.
Н12-1-2-7 | 2022-06-21 | 184 | 2.65 | 0.73 | 0.9 | 1.2 | присутств. | присутств.
Н12-1-2-8 | 2022-06-21 | 184 | 2.64 | 0.6 | 0.93 | 0.87 | присутств. | присутств.
Н12-1-2-9 | 2022-06-21 | 184 | 2.32 | 0.71 | 1.04 | 1.17 | присутств. | присутств.
Н12-1-2-10 | 2022-06-21 | 184 | 2.3 | 0.53 | 0.91 | 0.85 | присутств. | присутств.
Н12-1-2-11 | 2022-06-21 | 184 | 2.61 | 0.79 | 1.05 | 1 | присутств. | присутств.
Н12-1-2-12 | 2022-06-21 | 184 | 2.69 | 0.66 | 0.9 | 0.81 | присутств. | присутств.
Н12-1-2-13 | 2022-06-21 | 184 | 2.45 | 0.55 | 1.06 | 1.04 | присутств. | присутств.
Н12-1-2-14 | 2022-06-21 | 184 | 2.34 | 0.8 | 1.08 | 0.97 | присутств. | присутств.
Н12-1-2-15 | 2022-06-21 | 184 | 2.52 | 0.55 | 1.14 | 1.12 | присутств. | присутств.
Н12-1-2-16 | 2022-06-21 | 184 | 2.4 | 0.66 | 0.92 | 1.2 | присутств. | присутств.
ЗАКЛЮЧЕНИЕ
Содержание контролируемых химических элементов в сварных соединениях соответствует требованиям EN ISO 21952, AWS A5.28.
Инженер-лаборант ИЛ, II уровень, удостоверение №НОАП-0035-4133 |  |  |  | ___________ | М.И. Никулин

## 120 секция из 16 У2
ООО «Алитер-Акси» |  |  | Санкт-Петербург, г. Колпино, Ижорский завод, д.43, лит.АЮ Испытательная лаборатория Свидетельство об аккредитации № ИЛ/ЛРИ-01323 Дата регистрации 26.04.2019г.
П Р О Т О К О Л № 73-4/2022с от 07 июня 2022г.
по рентгенофлуоресцентному анализу сварных соединений
по договору: | 758/21 от 28.05.2021г., ООО КИНЕФ, Печь П-103 установки ЛЧ-35/11-1000.
Секция из 16 труб, изделие 2.
№ договора, наименование Заказчика и объекта
по чертежу: | П103-337619.120.00ТБ (П103-337619.120.00)
Изготовитель: |  |  | ООО "Алитер-Акси"
Место проведения контроля: |  |  | Санкт-Петербург, г. Колпино, Ижорский завод, д.43, лит.АЮ
Материал и типоразмер элементов: |  |  | 15Х5М-У+15Х5М-У; L=446 мм.
Способ сварки: |  |  | РАД
Сварочные материалы: |  |  | Проволока EWC CrMo5.
Сведения об используемом оборудовании: |  |  | Портативный рентгенофлуоресцентный анализатор S1 TITAN, зав.№ 600N4114, свидетельство о поверке № 23577-П25/21 действительно до 14.11.2022г.
Рентгенофлуоресцентный анализ сварных соединений элементов проведен в соответствии с ГОСТ 28033-89 и руководством по эксплуатации оборудования S1 TITAN.
РЕЗУЛЬТАТЫ
№ сварного соединения | Дата контроля | Длина сварного соединения, мм | Содержание элементов, %
|  |  | Cr | Mo | Mn | Ti | Nb
1 | 2 | 3 | 4 | 5 | 6 | 7 | 8
П103-337619.120.00, изделие 2
У12-1-2-1 | 2022-06-07 | 446 | 5.76 | 0.54 | 0.5 | присутств. | присутств.
У12-1-2-2 | 2022-06-07 | 446 | 5.68 | 0.54 | 0.51 | присутств. | присутств.
У12-1-2-3 | 2022-06-07 | 446 | 5.86 | 0.52 | 0.51 | присутств. | присутств.
У12-1-2-4 | 2022-06-07 | 446 | 5.67 | 0.52 | 0.52 | присутств. | присутств.
У12-1-2-5 | 2022-06-07 | 446 | 5.99 | 0.55 | 0.5 | присутств. | присутств.
У12-1-2-6 | 2022-06-07 | 446 | 6 | 0.54 | 0.5 | присутств. | присутств.
У12-1-2-7 | 2022-06-07 | 446 | 5.92 | 0.5 | 0.53 | присутств. | присутств.
У12-1-2-8 | 2022-06-07 | 446 | 5.52 | 0.51 | 0.51 | присутств. | присутств.
У12-1-2-9 | 2022-06-07 | 446 | 5.77 | 0.51 | 0.53 | присутств. | присутств.
У12-1-2-10 | 2022-06-07 | 446 | 5.84 | 0.52 | 0.53 | присутств. | присутств.
У12-1-2-11 | 2022-06-07 | 446 | 5.65 | 0.52 | 0.53 | присутств. | присутств.
У12-1-2-12 | 2022-06-07 | 446 | 5.92 | 0.55 | 0.52 | присутств. | присутств.
У12-1-2-13 | 2022-06-07 | 446 | 5.63 | 0.52 | 0.53 | присутств. | присутств.
У12-1-2-14 | 2022-06-07 | 446 | 5.62 | 0.55 | 0.52 | присутств. | присутств.
У12-1-2-15 | 2022-06-07 | 446 | 5.61 | 0.53 | 0.53 | присутств. | присутств.
У12-1-2-16 | 2022-06-07 | 446 | 5.89 | 0.5 | 0.52 | присутств. | присутств.
У12-1-2-17 | 2022-06-07 | 446 | 5.54 | 0.53 | 0.51 | присутств. | присутств.
У12-1-2-18 | 2022-06-07 | 446 | 5.73 | 0.54 | 0.53 | присутств. | присутств.
У12-1-2-19 | 2022-06-07 | 446 | 5.85 | 0.51 | 0.51 | присутств. | присутств.
У12-1-2-20 | 2022-06-07 | 446 | 5.51 | 0.51 | 0.5 | присутств. | присутств.
У12-1-2-21 | 2022-06-07 | 446 | 5.76 | 0.5 | 0.51 | присутств. | присутств.
У12-1-2-22 | 2022-06-07 | 446 | 5.67 | 0.54 | 0.5 | присутств. | присутств.
У12-1-2-23 | 2022-06-07 | 446 | 5.95 | 0.5 | 0.51 | присутств. | присутств.
У12-1-2-24 | 2022-06-07 | 446 | 5.67 | 0.51 | 0.5 | присутств. | присутств.
У12-1-2-25 | 2022-06-07 | 446 | 5.52 | 0.55 | 0.52 | присутств. | присутств.
У12-1-2-26 | 2022-06-07 | 446 | 5.73 | 0.5 | 0.5 | присутств. | присутств.
У12-1-2-27 | 2022-06-07 | 446 | 5.51 | 0.53 | 0.53 | присутств. | присутств.
У12-1-2-28 | 2022-06-07 | 446 | 5.98 | 0.53 | 0.53 | присутств. | присутств.
У12-1-2-29 | 2022-06-07 | 446 | 5.81 | 0.5 | 0.5 | присутств. | присутств.
У12-1-2-30 | 2022-06-07 | 446 | 5.51 | 0.55 | 0.53 | присутств. | присутств.
У12-1-2-31 | 2022-06-07 | 446 | 5.51 | 0.55 | 0.5 | присутств. | присутств.
У12-1-2-32 | 2022-06-07 | 446 | 5.97 | 0.54 | 0.52 | присутств. | присутств.
ЗАКЛЮЧЕНИЕ
Содержание контролируемых химических элементов в сварных соединениях соответствует требованиям ТУ 1272-040-38049948-2016.
Инженер-лаборант ИЛ, II уровень, удостоверение №НОАП-0035-4133 |  |  |  | ___________ | М.И. Никулин

## 120 секция из 16 труь (3)
ООО «Алитер-Акси» |  |  | Санкт-Петербург, г. Колпино, Ижорский завод, д.43, лит.АЮ Испытательная лаборатория Свидетельство об аккредитации № ИЛ/ЛРИ-01323 Дата регистрации 26.04.2019г.
П Р О Т О К О Л № 73-5/2022с от 29 июня 2022г.
по рентгенофлуоресцентному анализу сварных соединений
по договору: | 758/21 от 28.05.2021г., ООО КИНЕФ, Печь П-103 установки ЛЧ-35/11-1000.
Секция из 16 труб, изделие 3.
№ договора, наименование Заказчика и объекта
по чертежу: | П103-337619.120.00ТБ (П103-337619.120.00)
Изготовитель: |  |  | ООО "Алитер-Акси"
Место проведения контроля: |  |  | Санкт-Петербург, г. Колпино, Ижорский завод, д.43, лит.АЮ
Материал и типоразмер элементов: |  |  | 15Х5М-У+10Х2М1;10Х2М1; L=339 мм, 184 мм.
Способ сварки: |  |  | РАД
Сварочные материалы: |  |  | Проволока Tigrod 13.22.
Сведения об используемом оборудовании: |  |  | Портативный рентгенофлуоресцентный анализатор S1 TITAN, зав.№ 600N4114, свидетельство о поверке № 23577-П25/21 действительно до 14.11.2022г.
Рентгенофлуоресцентный анализ сварных соединений элементов проведен в соответствии с ГОСТ 28033-89 и руководством по эксплуатации оборудования S1 TITAN.
РЕЗУЛЬТАТЫ
№ сварного соединения | Дата контроля | Длина сварного соединения, мм | Содержание элементов, %
|  |  | Cr | Si | Mo | Mn | P | S
1 | 2 | 3 | 4 | 5 | 6 | 7 | 8 | 9
П103-337619.120.00, изделие 3
С12-1-3-1 | 2022-06-28 | 339 | 2.37 | 0.7 | 0.99 | 1.06 | присутств. | присутств.
С12-1-3-2 | 2022-06-28 | 339 | 2.42 | 0.65 | 1.16 | 0.92 | присутств. | присутств.
С12-1-3-3 | 2022-06-28 | 339 | 2.69 | 0.53 | 1.06 | 0.88 | присутств. | присутств.
С12-1-3-4 | 2022-06-28 | 339 | 2.53 | 0.52 | 1.14 | 1.03 | присутств. | присутств.
С12-1-3-5 | 2022-06-28 | 339 | 2.39 | 0.77 | 1.03 | 1.06 | присутств. | присутств.
С12-1-3-6 | 2022-06-28 | 339 | 2.6 | 0.75 | 1.06 | 1.02 | присутств. | присутств.
С12-1-3-7 | 2022-06-28 | 339 | 2.41 | 0.77 | 0.99 | 1.2 | присутств. | присутств.
С12-1-3-8 | 2022-06-28 | 339 | 2.43 | 0.7 | 1.18 | 0.86 | присутств. | присутств.
С12-1-3-9 | 2022-06-28 | 339 | 2.33 | 0.62 | 0.98 | 0.93 | присутств. | присутств.
С12-1-3-10 | 2022-06-28 | 339 | 2.47 | 0.7 | 1.04 | 0.83 | присутств. | присутств.
С12-1-3-11 | 2022-06-28 | 339 | 2.35 | 0.61 | 1.11 | 1.16 | присутств. | присутств.
С12-1-3-12 | 2022-06-28 | 339 | 2.68 | 0.72 | 1.13 | 1 | присутств. | присутств.
С12-1-3-13 | 2022-06-28 | 339 | 2.47 | 0.73 | 1.18 | 1.13 | присутств. | присутств.
С12-1-3-14 | 2022-06-28 | 339 | 2.4 | 0.6 | 1.05 | 1.11 | присутств. | присутств.
С12-1-3-15 | 2022-06-28 | 339 | 2.41 | 0.68 | 1 | 0.85 | присутств. | присутств.
С12-1-3-16 | 2022-06-28 | 339 | 2.54 | 0.58 | 1.03 | 0.95 | присутств. | присутств.
С12-1-3-17 | 2022-06-28 | 339 | 2.46 | 0.8 | 1 | 0.83 | присутств. | присутств.
С12-1-3-18 | 2022-06-28 | 339 | 2.43 | 0.68 | 0.9 | 0.87 | присутств. | присутств.
С12-1-3-19 | 2022-06-28 | 339 | 2.56 | 0.77 | 1.12 | 0.96 | присутств. | присутств.
С12-1-3-20 | 2022-06-28 | 339 | 2.6 | 0.79 | 1.08 | 0.83 | присутств. | присутств.
С12-1-3-21 | 2022-06-28 | 339 | 2.47 | 0.63 | 0.93 | 0.82 | присутств. | присутств.
С12-1-3-22 | 2022-06-28 | 339 | 2.56 | 0.74 | 0.92 | 0.83 | присутств. | присутств.
С12-1-3-23 | 2022-06-28 | 339 | 2.4 | 0.75 | 1.04 | 0.99 | присутств. | присутств.
С12-1-3-24 | 2022-06-28 | 339 | 2.33 | 0.58 | 0.93 | 0.96 | присутств. | присутств.
С12-1-3-25 | 2022-06-28 | 339 | 2.53 | 0.61 | 1.19 | 0.81 | присутств. | присутств.
С12-1-3-26 | 2022-06-28 | 339 | 2.53 | 0.6 | 1.09 | 1.16 | присутств. | присутств.
С12-1-3-27 | 2022-06-28 | 339 | 2.43 | 0.63 | 1.09 | 1.18 | присутств. | присутств.
С12-1-3-28 | 2022-06-28 | 339 | 2.47 | 0.52 | 1.11 | 0.84 | присутств. | присутств.
С12-1-3-29 | 2022-06-28 | 339 | 2.68 | 0.77 | 1.02 | 0.81 | присутств. | присутств.
С12-1-3-30 | 2022-06-28 | 339 | 2.67 | 0.72 | 1.04 | 0.82 | присутств. | присутств.
С12-1-3-31 | 2022-06-28 | 339 | 2.36 | 0.64 | 1.19 | 1.07 | присутств. | присутств.
С12-1-3-32 | 2022-06-28 | 339 | 2.34 | 0.65 | 1.02 | 1.01 | присутств. | присутств.
С12-1-3-33 | 2022-06-17 | 339 | 2.44 | 0.56 | 1.11 | 1.12 | присутств. | присутств.
С12-1-3-34 | 2022-06-21 | 339 | 2.33 | 0.73 | 0.98 | 1.19 | присутств. | присутств.
С12-1-3-35 | 2022-06-21 | 339 | 2.67 | 0.78 | 1.1 | 1.18 | присутств. | присутств.
С12-1-3-36 | 2022-06-21 | 339 | 2.3 | 0.75 | 1.14 | 0.82 | присутств. | присутств.
С12-1-3-37 | 2022-06-21 | 339 | 2.36 | 0.63 | 0.93 | 1.18 | присутств. | присутств.
С12-1-3-38 | 2022-06-20 | 339 | 2.47 | 0.74 | 1.16 | 1.16 | присутств. | присутств.
С12-1-3-39 | 2022-06-20 | 339 | 2.33 | 0.7 | 0.92 | 0.84 | присутств. | присутств.
С12-1-3-40 | 2022-06-24 | 339 | 2.38 | 0.64 | 0.93 | 0.95 | присутств. | присутств.
С12-1-3-41 | 2022-06-17 | 339 | 2.7 | 0.68 | 0.91 | 0.94 | присутств. | присутств.
С12-1-3-42 | 2022-06-24 | 339 | 2.49 | 0.77 | 0.97 | 1.1 | присутств. | присутств.
С12-1-3-43 | 2022-06-28 | 339 | 2.53 | 0.72 | 1.12 | 1.19 | присутств. | присутств.
С12-1-3-44 | 2022-06-28 | 339 | 2.68 | 0.74 | 0.9 | 0.94 | присутств. | присутств.
С12-1-3-45 | 2022-06-27 | 339 | 2.44 | 0.75 | 1.15 | 0.88 | присутств. | присутств.
С12-1-3-46 | 2022-06-27 | 339 | 2.53 | 0.63 | 0.95 | 1.03 | присутств. | присутств.
С12-1-3-47 | 2022-06-28 | 339 | 2.59 | 0.7 | 0.94 | 0.99 | присутств. | присутств.
С12-1-3-48 | 2022-06-28 | 339 | 2.69 | 0.56 | 0.99 | 1.18 | присутств. | присутств.
С12-1-3-49 | 2022-06-28 | 339 | 2.7 | 0.6 | 1.19 | 1.18 | присутств. | присутств.
С12-1-3-50 | 2022-06-28 | 339 | 2.62 | 0.55 | 1.04 | 1.04 | присутств. | присутств.
С12-1-3-51 | 2022-06-27 | 339 | 2.33 | 0.69 | 0.94 | 1.01 | присутств. | присутств.
С12-1-3-52 | 2022-06-27 | 339 | 2.69 | 0.74 | 1.16 | 0.94 | присутств. | присутств.
С12-1-3-53 | 2022-06-28 | 339 | 2.66 | 0.67 | 1.14 | 1.08 | присутств. | присутств.
С12-1-3-54 | 2022-06-28 | 339 | 2.47 | 0.64 | 1.17 | 0.86 | присутств. | присутств.
С12-1-3-55 | 2022-06-24 | 339 | 2.58 | 0.65 | 0.97 | 0.93 | присутств. | присутств.
С12-1-3-56 | 2022-06-17 | 339 | 2.47 | 0.8 | 1.02 | 0.9 | присутств. | присутств.
С12-1-3-57 | 2022-06-24 | 339 | 2.49 | 0.56 | 1.11 | 0.92 | присутств. | присутств.
С12-1-3-58 | 2022-06-20 | 339 | 2.3 | 0.8 | 1.13 | 1.15 | присутств. | присутств.
С12-1-3-59 | 2022-06-20 | 339 | 2.34 | 0.51 | 1.01 | 0.92 | присутств. | присутств.
С12-1-3-60 | 2022-06-21 | 339 | 2.55 | 0.55 | 0.94 | 1.06 | присутств. | присутств.
С12-1-3-61 | 2022-06-21 | 339 | 2.3 | 0.6 | 1.05 | 0.93 | присутств. | присутств.
С12-1-3-62 | 2022-06-21 | 339 | 2.65 | 0.79 | 1.11 | 0.88 | присутств. | присутств.
С12-1-3-63 | 2022-06-21 | 339 | 2.41 | 0.57 | 1.02 | 0.81 | присутств. | присутств.
С12-1-3-64 | 2022-06-17 | 339 | 2.48 | 0.77 | 1.08 | 1.01 | присутств. | присутств.
Н12-1-3-1 | 2022-06-29 | 184 | 2.49 | 0.68 | 0.95 | 1.05 | присутств. | присутств.
Н12-1-3-2 | 2022-06-29 | 184 | 2.64 | 0.63 | 1.15 | 1.15 | присутств. | присутств.
Н12-1-3-3 | 2022-06-29 | 184 | 2.64 | 0.5 | 0.92 | 0.9 | присутств. | присутств.
Н12-1-3-4 | 2022-06-29 | 184 | 2.69 | 0.59 | 0.9 | 1.01 | присутств. | присутств.
Н12-1-3-5 | 2022-06-29 | 184 | 2.39 | 0.72 | 1.2 | 0.88 | присутств. | присутств.
Н12-1-3-6 | 2022-06-29 | 184 | 2.42 | 0.68 | 1.08 | 1 | присутств. | присутств.
Н12-1-3-7 | 2022-06-29 | 184 | 2.58 | 0.52 | 1.16 | 0.8 | присутств. | присутств.
Н12-1-3-8 | 2022-06-29 | 184 | 2.7 | 0.54 | 1.17 | 0.91 | присутств. | присутств.
Н12-1-3-9 | 2022-06-29 | 184 | 2.41 | 0.76 | 1.03 | 0.81 | присутств. | присутств.
Н12-1-3-10 | 2022-06-29 | 184 | 2.56 | 0.67 | 1.04 | 0.86 | присутств. | присутств.
Н12-1-3-11 | 2022-06-29 | 184 | 2.58 | 0.61 | 0.94 | 0.98 | присутств. | присутств.
Н12-1-3-12 | 2022-06-29 | 184 | 2.51 | 0.78 | 1.05 | 1.16 | присутств. | присутств.
Н12-1-3-13 | 2022-06-29 | 184 | 2.34 | 0.53 | 1.06 | 1.16 | присутств. | присутств.
Н12-1-3-14 | 2022-06-29 | 184 | 2.36 | 0.8 | 1.2 | 1.13 | присутств. | присутств.
Н12-1-3-15 | 2022-06-29 | 184 | 2.62 | 0.64 | 0.99 | 0.88 | присутств. | присутств.
Н12-1-3-16 | 2022-06-29 | 184 | 2.58 | 0.5 | 1.16 | 0.94 | присутств. | присутств.
ЗАКЛЮЧЕНИЕ
Содержание контролируемых химических элементов в сварных соединениях соответствует требованиям EN ISO 21952, AWS A5.28.
Инженер-лаборант ИЛ, II уровень, удостоверение №НОАП-0035-4133 |  |  |  | ___________ | М.И. Никулин

## 120 секция из 16 У3
ООО «Алитер-Акси» |  |  | Санкт-Петербург, г. Колпино, Ижорский завод, д.43, лит.АЮ Испытательная лаборатория Свидетельство об аккредитации № ИЛ/ЛРИ-01323 Дата регистрации 26.04.2019г.
П Р О Т О К О Л № 73-6/2022с от 14 июня 2022г.
по рентгенофлуоресцентному анализу сварных соединений
по договору: | 758/21 от 28.05.2021г., ООО КИНЕФ, Печь П-103 установки ЛЧ-35/11-1000.
Секция из 16 труб, изделие 2.
№ договора, наименование Заказчика и объекта
по чертежу: | П103-337619.120.00ТБ (П103-337619.120.00)
Изготовитель: |  |  | ООО "Алитер-Акси"
Место проведения контроля: |  |  | Санкт-Петербург, г. Колпино, Ижорский завод, д.43, лит.АЮ
Материал и типоразмер элементов: |  |  | 15Х5М-У+15Х5М-У; L=446 мм.
Способ сварки: |  |  | РАД
Сварочные материалы: |  |  | Проволока EWC CrMo5.
Сведения об используемом оборудовании: |  |  | Портативный рентгенофлуоресцентный анализатор S1 TITAN, зав.№ 600N4114, свидетельство о поверке № 23577-П25/21 действительно до 14.11.2022г.
Рентгенофлуоресцентный анализ сварных соединений элементов проведен в соответствии с ГОСТ 28033-89 и руководством по эксплуатации оборудования S1 TITAN.
РЕЗУЛЬТАТЫ
№ сварного соединения | Дата контроля | Длина сварного соединения, мм | Содержание элементов, %
|  |  | Cr | Mo | Mn | Ti | Nb
1 | 2 | 3 | 4 | 5 | 6 | 7 | 8
П103-337619.120.00, изделие 3
У12-1-3-1 | 2022-06-14 | 446 | 5.53 | 0.54 | 0.52 | присутств. | присутств.
У12-1-3-2 | 2022-06-14 | 446 | 5.5 | 0.52 | 0.51 | присутств. | присутств.
У12-1-3-3 | 2022-06-14 | 446 | 5.53 | 0.52 | 0.53 | присутств. | присутств.
У12-1-3-4 | 2022-06-14 | 446 | 5.53 | 0.5 | 0.53 | присутств. | присутств.
У12-1-3-5 | 2022-06-14 | 446 | 6 | 0.54 | 0.52 | присутств. | присутств.
У12-1-3-6 | 2022-06-14 | 446 | 5.91 | 0.52 | 0.5 | присутств. | присутств.
У12-1-3-7 | 2022-06-14 | 446 | 5.54 | 0.51 | 0.53 | присутств. | присутств.
У12-1-3-8 | 2022-06-14 | 446 | 5.5 | 0.55 | 0.5 | присутств. | присутств.
У12-1-3-9 | 2022-06-14 | 446 | 5.52 | 0.54 | 0.51 | присутств. | присутств.
У12-1-3-10 | 2022-06-14 | 446 | 5.86 | 0.54 | 0.51 | присутств. | присутств.
У12-1-3-11 | 2022-06-14 | 446 | 5.96 | 0.55 | 0.51 | присутств. | присутств.
У12-1-3-12 | 2022-06-14 | 446 | 5.71 | 0.5 | 0.53 | присутств. | присутств.
У12-1-3-13 | 2022-06-14 | 446 | 5.86 | 0.53 | 0.5 | присутств. | присутств.
У12-1-3-14 | 2022-06-14 | 446 | 5.73 | 0.52 | 0.53 | присутств. | присутств.
У12-1-3-15 | 2022-06-14 | 446 | 5.58 | 0.54 | 0.53 | присутств. | присутств.
У12-1-3-16 | 2022-06-14 | 446 | 5.82 | 0.51 | 0.52 | присутств. | присутств.
У12-1-3-17 | 2022-06-14 | 446 | 5.7 | 0.52 | 0.53 | присутств. | присутств.
У12-1-3-18 | 2022-06-14 | 446 | 5.91 | 0.5 | 0.53 | присутств. | присутств.
У12-1-3-19 | 2022-06-14 | 446 | 5.78 | 0.52 | 0.51 | присутств. | присутств.
У12-1-3-20 | 2022-06-14 | 446 | 5.7 | 0.5 | 0.5 | присутств. | присутств.
У12-1-3-21 | 2022-06-14 | 446 | 5.74 | 0.53 | 0.5 | присутств. | присутств.
У12-1-3-22 | 2022-06-14 | 446 | 5.66 | 0.55 | 0.5 | присутств. | присутств.
У12-1-3-23 | 2022-06-14 | 446 | 5.82 | 0.51 | 0.5 | присутств. | присутств.
У12-1-3-24 | 2022-06-14 | 446 | 5.57 | 0.51 | 0.5 | присутств. | присутств.
У12-1-3-25 | 2022-06-14 | 446 | 5.89 | 0.53 | 0.52 | присутств. | присутств.
У12-1-3-26 | 2022-06-14 | 446 | 5.53 | 0.55 | 0.53 | присутств. | присутств.
У12-1-3-27 | 2022-06-14 | 446 | 5.7 | 0.52 | 0.53 | присутств. | присутств.
У12-1-3-28 | 2022-06-14 | 446 | 5.87 | 0.5 | 0.5 | присутств. | присутств.
У12-1-3-29 | 2022-06-14 | 446 | 5.96 | 0.55 | 0.53 | присутств. | присутств.
У12-1-3-30 | 2022-06-14 | 446 | 5.85 | 0.52 | 0.52 | присутств. | присутств.
У12-1-3-31 | 2022-06-14 | 446 | 5.69 | 0.51 | 0.5 | присутств. | присутств.
У12-1-3-32 | 2022-06-14 | 446 | 5.7 | 0.51 | 0.53 | присутств. | присутств.
ЗАКЛЮЧЕНИЕ
Содержание контролируемых химических элементов в сварных соединениях соответствует требованиям ТУ 1272-040-38049948-2016.
Инженер-лаборант ИЛ, II уровень, удостоверение №НОАП-0035-4133 |  |  |  | ___________ | М.И. Никулин

## 120 секция 16 1-01
ООО «Алитер-Акси» |  |  | Санкт-Петербург, г. Колпино, Ижорский завод, д.43, лит.АЮ Испытательная лаборатория Свидетельство об аккредитации № ИЛ/ЛРИ-01323 Дата регистрации 26.04.2019г.
П Р О Т О К О Л № 74-1/2022с от 05 июля 2022г.
по рентгенофлуоресцентному анализу сварных соединений
по договору: | 758/21 от 28.05.2021г., ООО КИНЕФ, Печь П-103 установки ЛЧ-35/11-1000.
Секция из 16 труб, 1 изделие.
№ договора, наименование Заказчика и объекта
по чертежу: | П103-337619.120.00ТБ (П103-337619.120.00-01)
Изготовитель: |  |  | ООО "Алитер-Акси"
Место проведения контроля: |  |  | Санкт-Петербург, г. Колпино, Ижорский завод, д.43, лит.АЮ
Материал и типоразмер элементов: |  |  | 15Х5М-У+10Х2М1;10Х2М1; L=339 мм, 184 мм.
Способ сварки: |  |  | РАД
Сварочные материалы: |  |  | Проволока Tigrod 13.22.
Сведения об используемом оборудовании: |  |  | Портативный рентгенофлуоресцентный анализатор S1 TITAN, зав.№ 600N4114, свидетельство о поверке № 23577-П25/21 действительно до 14.11.2022г.
Рентгенофлуоресцентный анализ сварных соединений элементов проведен в соответствии с ГОСТ 28033-89 и руководством по эксплуатации оборудования S1 TITAN.
РЕЗУЛЬТАТЫ
№ сварного соединения | Дата контроля | Длина сварного соединения, мм | Содержание элементов, %
|  |  | Cr | Si | Mo | Mn | P | S
1 | 2 | 3 | 4 | 5 | 6 | 7 | 8 | 9
П103-337619.120.00-01, изделие 1
С12-2-1-1 | 2022-07-05 | 339 | 2.67 | 0.7 | 1.12 | 1 | присутств. | присутств.
С12-2-1-2 | 2022-07-05 | 339 | 2.56 | 0.53 | 1.09 | 1.17 | присутств. | присутств.
С12-2-1-3 | 2022-07-05 | 339 | 2.52 | 0.64 | 0.91 | 1.07 | присутств. | присутств.
С12-2-1-4 | 2022-07-05 | 339 | 2.61 | 0.8 | 1.04 | 1.15 | присутств. | присутств.
С12-2-1-5 | 2022-07-05 | 339 | 2.54 | 0.58 | 0.99 | 0.82 | присутств. | присутств.
С12-2-1-6 | 2022-07-05 | 339 | 2.51 | 0.53 | 1.06 | 1.08 | присутств. | присутств.
С12-2-1-7 | 2022-07-05 | 339 | 2.44 | 0.73 | 1.04 | 0.88 | присутств. | присутств.
С12-2-1-8 | 2022-07-05 | 339 | 2.67 | 0.75 | 1.19 | 0.93 | присутств. | присутств.
С12-2-1-9 | 2022-07-05 | 339 | 2.36 | 0.6 | 0.95 | 1.1 | присутств. | присутств.
С12-2-1-10 | 2022-07-05 | 339 | 2.51 | 0.79 | 1.05 | 1.16 | присутств. | присутств.
С12-2-1-11 | 2022-07-05 | 339 | 2.32 | 0.57 | 1.01 | 1.17 | присутств. | присутств.
С12-2-1-12 | 2022-07-05 | 339 | 2.59 | 0.61 | 1.12 | 1.17 | присутств. | присутств.
С12-2-1-13 | 2022-07-05 | 339 | 2.47 | 0.66 | 1.08 | 0.96 | присутств. | присутств.
С12-2-1-14 | 2022-07-05 | 339 | 2.67 | 0.66 | 1.12 | 0.91 | присутств. | присутств.
С12-2-1-15 | 2022-07-05 | 339 | 2.65 | 0.65 | 1.17 | 0.92 | присутств. | присутств.
С12-2-1-16 | 2022-07-05 | 339 | 2.61 | 0.63 | 1.05 | 1.02 | присутств. | присутств.
С12-2-1-17 | 2022-07-05 | 339 | 2.47 | 0.76 | 1.11 | 1.15 | присутств. | присутств.
С12-2-1-18 | 2022-07-05 | 339 | 2.33 | 0.59 | 1 | 0.98 | присутств. | присутств.
С12-2-1-19 | 2022-07-05 | 339 | 2.35 | 0.55 | 0.9 | 1.01 | присутств. | присутств.
С12-2-1-20 | 2022-07-05 | 339 | 2.57 | 0.7 | 1.18 | 0.96 | присутств. | присутств.
С12-2-1-21 | 2022-07-05 | 339 | 2.34 | 0.63 | 0.93 | 0.98 | присутств. | присутств.
С12-2-1-22 | 2022-07-05 | 339 | 2.51 | 0.59 | 1.01 | 0.9 | присутств. | присутств.
С12-2-1-23 | 2022-07-05 | 339 | 2.43 | 0.79 | 0.98 | 0.8 | присутств. | присутств.
С12-2-1-24 | 2022-07-05 | 339 | 2.31 | 0.53 | 1.19 | 1.03 | присутств. | присутств.
С12-2-1-25 | 2022-07-05 | 339 | 2.58 | 0.63 | 1.15 | 0.94 | присутств. | присутств.
С12-2-1-26 | 2022-07-05 | 339 | 2.67 | 0.74 | 1.11 | 1.15 | присутств. | присутств.
С12-2-1-27 | 2022-07-05 | 339 | 2.35 | 0.53 | 1.11 | 1.15 | присутств. | присутств.
С12-2-1-28 | 2022-07-05 | 339 | 2.69 | 0.54 | 1.03 | 0.9 | присутств. | присутств.
С12-2-1-29 | 2022-07-05 | 339 | 2.6 | 0.64 | 1.1 | 0.93 | присутств. | присутств.
С12-2-1-30 | 2022-07-05 | 339 | 2.66 | 0.5 | 0.93 | 1.11 | присутств. | присутств.
С12-2-1-31 | 2022-07-05 | 339 | 2.49 | 0.79 | 1.18 | 1.11 | присутств. | присутств.
С12-2-1-32 | 2022-07-05 | 339 | 2.52 | 0.61 | 0.91 | 1.18 | присутств. | присутств.
С12-2-1-33 | 2022-06-28 | 339 | 2.58 | 0.59 | 1.14 | 0.81 | присутств. | присутств.
С12-2-1-34 | 2022-06-28 | 339 | 2.7 | 0.64 | 1.14 | 0.93 | присутств. | присутств.
С12-2-1-35 | 2022-06-29 | 339 | 2.35 | 0.55 | 1.01 | 1.01 | присутств. | присутств.
С12-2-1-36 | 2022-06-29 | 339 | 2.68 | 0.8 | 1 | 1.05 | присутств. | присутств.
С12-2-1-37 | 2022-06-29 | 339 | 2.37 | 0.51 | 1.06 | 0.85 | присутств. | присутств.
С12-2-1-38 | 2022-06-29 | 339 | 2.31 | 0.53 | 1.1 | 1.05 | присутств. | присутств.
С12-2-1-39 | 2022-06-30 | 339 | 2.42 | 0.67 | 0.93 | 0.93 | присутств. | присутств.
С12-2-1-40 | 2022-06-30 | 339 | 2.54 | 0.78 | 1.07 | 0.89 | присутств. | присутств.
С12-2-1-41 | 2022-06-30 | 339 | 2.41 | 0.69 | 1.05 | 1.13 | присутств. | присутств.
С12-2-1-42 | 2022-06-30 | 339 | 2.62 | 0.56 | 1.13 | 1.09 | присутств. | присутств.
С12-2-1-43 | 2022-07-01 | 339 | 2.52 | 0.6 | 0.92 | 1.11 | присутств. | присутств.
С12-2-1-44 | 2022-07-01 | 339 | 2.6 | 0.52 | 1.11 | 0.98 | присутств. | присутств.
С12-2-1-45 | 2022-07-01 | 339 | 2.44 | 0.58 | 0.97 | 0.87 | присутств. | присутств.
С12-2-1-46 | 2022-07-01 | 339 | 2.6 | 0.6 | 1.04 | 0.97 | присутств. | присутств.
С12-2-1-47 | 2022-07-01 | 339 | 2.37 | 0.59 | 1.07 | 0.83 | присутств. | присутств.
С12-2-1-48 | 2022-07-01 | 339 | 2.32 | 0.53 | 1.14 | 0.84 | присутств. | присутств.
С12-2-1-49 | 2022-07-01 | 339 | 2.41 | 0.66 | 0.92 | 1.12 | присутств. | присутств.
С12-2-1-50 | 2022-07-01 | 339 | 2.49 | 0.66 | 1.14 | 1.19 | присутств. | присутств.
С12-2-1-51 | 2022-07-01 | 339 | 2.41 | 0.54 | 1.06 | 1.12 | присутств. | присутств.
С12-2-1-52 | 2022-07-01 | 339 | 2.66 | 0.68 | 1.14 | 0.82 | присутств. | присутств.
С12-2-1-53 | 2022-07-01 | 339 | 2.52 | 0.54 | 0.93 | 0.95 | присутств. | присутств.
С12-2-1-54 | 2022-07-01 | 339 | 2.58 | 0.63 | 1.01 | 0.95 | присутств. | присутств.
С12-2-1-55 | 2022-06-30 | 339 | 2.69 | 0.69 | 0.97 | 0.96 | присутств. | присутств.
С12-2-1-56 | 2022-06-30 | 339 | 2.38 | 0.58 | 0.94 | 0.83 | присутств. | присутств.
С12-2-1-57 | 2022-06-30 | 339 | 2.32 | 0.61 | 1.07 | 0.86 | присутств. | присутств.
С12-2-1-58 | 2022-06-30 | 339 | 2.56 | 0.55 | 1.06 | 0.99 | присутств. | присутств.
С12-2-1-59 | 2022-06-29 | 339 | 2.66 | 0.75 | 1.19 | 0.94 | присутств. | присутств.
С12-2-1-60 | 2022-06-29 | 339 | 2.52 | 0.72 | 1.16 | 1.17 | присутств. | присутств.
С12-2-1-61 | 2022-06-29 | 339 | 2.7 | 0.64 | 1.11 | 0.95 | присутств. | присутств.
С12-2-1-62 | 2022-06-29 | 339 | 2.54 | 0.69 | 0.92 | 1.17 | присутств. | присутств.
С12-2-1-63 | 2022-06-28 | 339 | 2.5 | 0.57 | 1.04 | 1.01 | присутств. | присутств.
С12-2-1-64 | 2022-06-28 | 339 | 2.46 | 0.71 | 1.1 | 0.95 | присутств. | присутств.
Н12-2-1-1 | 2022-07-05 | 184 | 2.7 | 0.56 | 1.2 | 0.81 | присутств. | присутств.
Н12-2-1-2 | 2022-07-05 | 184 | 2.54 | 0.66 | 1.03 | 1.07 | присутств. | присутств.
Н12-2-1-3 | 2022-07-05 | 184 | 2.34 | 0.65 | 1.08 | 0.94 | присутств. | присутств.
Н12-2-1-4 | 2022-07-05 | 184 | 2.38 | 0.52 | 0.92 | 0.82 | присутств. | присутств.
Н12-2-1-5 | 2022-07-05 | 184 | 2.39 | 0.53 | 1.02 | 0.85 | присутств. | присутств.
Н12-2-1-6 | 2022-07-05 | 184 | 2.54 | 0.79 | 0.9 | 1.08 | присутств. | присутств.
Н12-2-1-7 | 2022-07-05 | 184 | 2.44 | 0.56 | 0.95 | 1.13 | присутств. | присутств.
Н12-2-1-8 | 2022-07-05 | 184 | 2.59 | 0.52 | 1.05 | 0.8 | присутств. | присутств.
Н12-2-1-9 | 2022-07-05 | 184 | 2.7 | 0.59 | 0.93 | 1.06 | присутств. | присутств.
Н12-2-1-10 | 2022-07-05 | 184 | 2.69 | 0.61 | 1.19 | 0.91 | присутств. | присутств.
Н12-2-1-11 | 2022-07-05 | 184 | 2.55 | 0.51 | 1.04 | 1.04 | присутств. | присутств.
Н12-2-1-12 | 2022-07-05 | 184 | 2.34 | 0.63 | 1.14 | 1.2 | присутств. | присутств.
Н12-2-1-13 | 2022-07-05 | 184 | 2.59 | 0.5 | 1.2 | 1.09 | присутств. | присутств.
Н12-2-1-14 | 2022-07-05 | 184 | 2.65 | 0.6 | 0.91 | 0.81 | присутств. | присутств.
Н12-2-1-15 | 2022-07-05 | 184 | 2.69 | 0.57 | 1.03 | 0.84 | присутств. | присутств.
Н12-2-1-16 | 2022-07-05 | 184 | 2.56 | 0.56 | 1.19 | 0.93 | присутств. | присутств.
ЗАКЛЮЧЕНИЕ
Содержание контролируемых химических элементов в сварных соединениях соответствует требованиям EN ISO 21952, AWS A5.28.
Инженер-лаборант ИЛ, II уровень, удостоверение №НОАП-0035-4133 |  |  |  |  | ___________ | М.И. Никулин

## 120 секция из 16 (-01)(2)
ООО «Алитер-Акси» |  |  | Санкт-Петербург, г. Колпино, Ижорский завод, д.43, лит.АЮ Испытательная лаборатория Свидетельство об аккредитации № ИЛ/ЛРИ-01323 Дата регистрации 26.04.2019г.
П Р О Т О К О Л № 74-2/2022с от 24 июня 2022г.
по рентгенофлуоресцентному анализу сварных соединений
по договору: | 758/21 от 28.05.2021г., ООО КИНЕФ, Печь П-103 установки ЛЧ-35/11-1000.
Секция из 16 труб, изделие 1.
№ договора, наименование Заказчика и объекта
по чертежу: | П103-337619.120.00ТБ (П103-337619.120.00-01)
Изготовитель: |  |  | ООО "Алитер-Акси"
Место проведения контроля: |  |  | Санкт-Петербург, г. Колпино, Ижорский завод, д.43, лит.АЮ
Материал и типоразмер элементов: |  |  | 15Х5М-У+15Х5М-У; L=446 мм.
Способ сварки: |  |  | РАД
Сварочные материалы: |  |  | Проволока EWC CrMo5.
Сведения об используемом оборудовании: |  |  | Портативный рентгенофлуоресцентный анализатор S1 TITAN, зав.№ 600N4114, свидетельство о поверке № 23577-П25/21 действительно до 14.11.2022г.
Рентгенофлуоресцентный анализ сварных соединений элементов проведен в соответствии с ГОСТ 28033-89 и руководством по эксплуатации оборудования S1 TITAN.
РЕЗУЛЬТАТЫ
№ сварного соединения | Дата контроля | Длина сварного соединения, мм | Содержание элементов, %
|  |  | Cr | Mo | Mn | Ti | Nb
1 | 2 | 3 | 4 | 5 | 6 | 7 | 8
П103-337619.120.00-01, изделие 1
У12-2-1-1 | 2022-06-24 | 446 | 6 | 0.5 | 0.52 | присутств. | присутств.
У12-2-1-2 | 2022-06-24 | 446 | 5.78 | 0.5 | 0.51 | присутств. | присутств.
У12-2-1-3 | 2022-06-24 | 446 | 6 | 0.55 | 0.53 | присутств. | присутств.
У12-2-1-4 | 2022-06-24 | 446 | 5.5 | 0.55 | 0.53 | присутств. | присутств.
У12-2-1-5 | 2022-06-24 | 446 | 5.52 | 0.5 | 0.52 | присутств. | присутств.
У12-2-1-6 | 2022-06-24 | 446 | 6 | 0.52 | 0.52 | присутств. | присутств.
У12-2-1-7 | 2022-06-24 | 446 | 5.66 | 0.51 | 0.52 | присутств. | присутств.
У12-2-1-8 | 2022-06-24 | 446 | 5.98 | 0.52 | 0.53 | присутств. | присутств.
У12-2-1-9 | 2022-06-24 | 446 | 5.58 | 0.53 | 0.5 | присутств. | присутств.
У12-2-1-10 | 2022-06-24 | 446 | 5.51 | 0.51 | 0.53 | присутств. | присутств.
У12-2-1-11 | 2022-06-24 | 446 | 5.94 | 0.5 | 0.5 | присутств. | присутств.
У12-2-1-12 | 2022-06-24 | 446 | 5.92 | 0.52 | 0.53 | присутств. | присутств.
У12-2-1-13 | 2022-06-24 | 446 | 5.63 | 0.55 | 0.53 | присутств. | присутств.
У12-2-1-14 | 2022-06-24 | 446 | 5.8 | 0.52 | 0.52 | присутств. | присутств.
У12-2-1-15 | 2022-06-24 | 446 | 5.81 | 0.52 | 0.51 | присутств. | присутств.
У12-2-1-16 | 2022-06-24 | 446 | 5.88 | 0.53 | 0.52 | присутств. | присутств.
У12-2-1-17 | 2022-06-24 | 446 | 5.94 | 0.52 | 0.5 | присутств. | присутств.
У12-2-1-18 | 2022-06-24 | 446 | 5.61 | 0.51 | 0.51 | присутств. | присутств.
У12-2-1-19 | 2022-06-24 | 446 | 5.74 | 0.55 | 0.53 | присутств. | присутств.
У12-2-1-20 | 2022-06-24 | 446 | 5.91 | 0.52 | 0.51 | присутств. | присутств.
У12-2-1-21 | 2022-06-24 | 446 | 5.93 | 0.55 | 0.52 | присутств. | присутств.
У12-2-1-22 | 2022-06-24 | 446 | 5.75 | 0.5 | 0.52 | присутств. | присутств.
У12-2-1-23 | 2022-06-24 | 446 | 5.66 | 0.53 | 0.53 | присутств. | присутств.
У12-2-1-24 | 2022-06-24 | 446 | 5.88 | 0.55 | 0.53 | присутств. | присутств.
У12-2-1-25 | 2022-06-24 | 446 | 5.9 | 0.53 | 0.5 | присутств. | присутств.
У12-2-1-26 | 2022-06-24 | 446 | 5.91 | 0.55 | 0.5 | присутств. | присутств.
У12-2-1-27 | 2022-06-24 | 446 | 5.68 | 0.53 | 0.52 | присутств. | присутств.
У12-2-1-28 | 2022-06-24 | 446 | 5.59 | 0.54 | 0.53 | присутств. | присутств.
У12-2-1-29 | 2022-06-24 | 446 | 5.84 | 0.5 | 0.52 | присутств. | присутств.
У12-2-1-30 | 2022-06-24 | 446 | 5.98 | 0.52 | 0.51 | присутств. | присутств.
У12-2-1-31 | 2022-06-24 | 446 | 5.73 | 0.54 | 0.5 | присутств. | присутств.
У12-2-1-32 | 2022-06-24 | 446 | 5.71 | 0.52 | 0.52 | присутств. | присутств.
ЗАКЛЮЧЕНИЕ
Содержание контролируемых химических элементов в сварных соединениях соответствует требованиям ТУ 1272-040-38049948-2016.
Инженер-лаборант ИЛ, II уровень, удостоверение №НОАП-0035-4133 |  |  |  | ___________ | М.И. Никулин

## 120 секция 16 1-01 (2)
ООО «Алитер-Акси» |  |  | Санкт-Петербург, г. Колпино, Ижорский завод, д.43, лит.АЮ Испытательная лаборатория Свидетельство об аккредитации № ИЛ/ЛРИ-01323 Дата регистрации 26.04.2019г.
П Р О Т О К О Л № 74-3/2022с от 11 июля 2022г.
по рентгенофлуоресцентному анализу сварных соединений
по договору: | 758/21 от 28.05.2021г., ООО КИНЕФ, Печь П-103 установки ЛЧ-35/11-1000.
Секция из 16 труб, 2 изделие.
№ договора, наименование Заказчика и объекта
по чертежу: | П103-337619.120.00ТБ (П103-337619.120.00-01)
Изготовитель: |  |  | ООО "Алитер-Акси"
Место проведения контроля: |  |  | Санкт-Петербург, г. Колпино, Ижорский завод, д.43, лит.АЮ
Материал и типоразмер элементов: |  |  | 15Х5М-У+10Х2М1;10Х2М1; L=339 мм, 184 мм.
Способ сварки: |  |  | РАД
Сварочные материалы: |  |  | Проволока Tigrod 13.22.
Сведения об используемом оборудовании: |  |  | Портативный рентгенофлуоресцентный анализатор S1 TITAN, зав.№ 600N4114, свидетельство о поверке № 23577-П25/21 действительно до 14.11.2022г.
Рентгенофлуоресцентный анализ сварных соединений элементов проведен в соответствии с ГОСТ 28033-89 и руководством по эксплуатации оборудования S1 TITAN.
РЕЗУЛЬТАТЫ
№ сварного соединения | Дата контроля | Длина сварного соединения, мм | Содержание элементов, %
|  |  | Cr | Si | Mo | Mn | P | S
1 | 2 | 3 | 4 | 5 | 6 | 7 | 8 | 9
П103-337619.120.00-01, изделие 2
С12-2-2-1 | 2022-07-11 | 339 | 2.58 | 0.8 | 1.05 | 0.93 | присутств. | присутств.
С12-2-2-2 | 2022-07-11 | 339 | 2.42 | 0.61 | 0.92 | 0.87 | присутств. | присутств.
С12-2-2-3 | 2022-07-11 | 339 | 2.39 | 0.58 | 0.95 | 1.04 | присутств. | присутств.
С12-2-2-4 | 2022-07-11 | 339 | 2.3 | 0.78 | 1.08 | 1.17 | присутств. | присутств.
С12-2-2-5 | 2022-07-11 | 339 | 2.31 | 0.73 | 0.96 | 0.84 | присутств. | присутств.
С12-2-2-6 | 2022-07-11 | 339 | 2.6 | 0.55 | 1.11 | 0.82 | присутств. | присутств.
С12-2-2-7 | 2022-07-11 | 339 | 2.45 | 0.75 | 1.01 | 1.01 | присутств. | присутств.
С12-2-2-8 | 2022-07-11 | 339 | 2.52 | 0.71 | 1.06 | 0.95 | присутств. | присутств.
С12-2-2-9 | 2022-07-11 | 339 | 2.51 | 0.65 | 0.98 | 0.8 | присутств. | присутств.
С12-2-2-10 | 2022-07-11 | 339 | 2.55 | 0.75 | 1.03 | 1.08 | присутств. | присутств.
С12-2-2-11 | 2022-07-11 | 339 | 2.35 | 0.8 | 1.2 | 0.87 | присутств. | присутств.
С12-2-2-12 | 2022-07-11 | 339 | 2.53 | 0.57 | 1.08 | 0.97 | присутств. | присутств.
С12-2-2-13 | 2022-07-11 | 339 | 2.44 | 0.56 | 1 | 0.84 | присутств. | присутств.
С12-2-2-14 | 2022-07-11 | 339 | 2.4 | 0.74 | 1.2 | 1.17 | присутств. | присутств.
С12-2-2-15 | 2022-07-11 | 339 | 2.61 | 0.67 | 1.19 | 1.13 | присутств. | присутств.
С12-2-2-16 | 2022-07-11 | 339 | 2.6 | 0.58 | 0.93 | 1.05 | присутств. | присутств.
С12-2-2-17 | 2022-07-11 | 339 | 2.42 | 0.67 | 1.14 | 0.83 | присутств. | присутств.
С12-2-2-18 | 2022-07-11 | 339 | 2.47 | 0.71 | 0.94 | 0.99 | присутств. | присутств.
С12-2-2-19 | 2022-07-11 | 339 | 2.3 | 0.8 | 1.1 | 1.16 | присутств. | присутств.
С12-2-2-20 | 2022-07-11 | 339 | 2.41 | 0.77 | 1.02 | 1.02 | присутств. | присутств.
С12-2-2-21 | 2022-07-11 | 339 | 2.34 | 0.56 | 1.12 | 0.87 | присутств. | присутств.
С12-2-2-22 | 2022-07-11 | 339 | 2.34 | 0.69 | 0.92 | 0.96 | присутств. | присутств.
С12-2-2-23 | 2022-07-11 | 339 | 2.53 | 0.6 | 1.18 | 0.9 | присутств. | присутств.
С12-2-2-24 | 2022-07-11 | 339 | 2.41 | 0.67 | 1 | 1.05 | присутств. | присутств.
С12-2-2-25 | 2022-07-11 | 339 | 2.62 | 0.51 | 1.06 | 1.05 | присутств. | присутств.
С12-2-2-26 | 2022-07-11 | 339 | 2.55 | 0.7 | 1.04 | 1.2 | присутств. | присутств.
С12-2-2-27 | 2022-07-11 | 339 | 2.49 | 0.6 | 0.97 | 0.83 | присутств. | присутств.
С12-2-2-28 | 2022-07-11 | 339 | 2.57 | 0.72 | 1.04 | 1.08 | присутств. | присутств.
С12-2-2-29 | 2022-07-11 | 339 | 2.7 | 0.58 | 0.9 | 1.16 | присутств. | присутств.
С12-2-2-30 | 2022-07-11 | 339 | 2.4 | 0.61 | 1.06 | 0.84 | присутств. | присутств.
С12-2-2-31 | 2022-07-11 | 339 | 2.46 | 0.79 | 1.02 | 0.97 | присутств. | присутств.
С12-2-2-32 | 2022-07-11 | 339 | 2.7 | 0.65 | 1.07 | 0.83 | присутств. | присутств.
С12-2-2-33 | 2022-07-04 | 339 | 2.37 | 0.52 | 1.1 | 1.07 | присутств. | присутств.
С12-2-2-34 | 2022-07-05 | 339 | 2.53 | 0.56 | 1.19 | 0.82 | присутств. | присутств.
С12-2-2-35 | 2022-07-05 | 339 | 2.31 | 0.71 | 1.11 | 1.19 | присутств. | присутств.
С12-2-2-36 | 2022-07-05 | 339 | 2.44 | 0.65 | 0.95 | 1.06 | присутств. | присутств.
С12-2-2-37 | 2022-07-05 | 339 | 2.32 | 0.76 | 1.12 | 1.17 | присутств. | присутств.
С12-2-2-38 | 2022-07-05 | 339 | 2.47 | 0.72 | 0.95 | 0.82 | присутств. | присутств.
С12-2-2-39 | 2022-07-06 | 339 | 2.62 | 0.52 | 1.1 | 1.18 | присутств. | присутств.
С12-2-2-40 | 2022-07-05 | 339 | 2.32 | 0.73 | 1.17 | 0.84 | присутств. | присутств.
С12-2-2-41 | 2022-07-06 | 339 | 2.66 | 0.74 | 1.18 | 0.87 | присутств. | присутств.
С12-2-2-42 | 2022-07-06 | 339 | 2.57 | 0.64 | 1.19 | 1.2 | присутств. | присутств.
С12-2-2-43 | 2022-07-07 | 339 | 2.7 | 0.74 | 0.93 | 1.11 | присутств. | присутств.
С12-2-2-44 | 2022-07-07 | 339 | 2.61 | 0.53 | 1.11 | 0.84 | присутств. | присутств.
С12-2-2-45 | 2022-07-07 | 339 | 2.31 | 0.67 | 1.2 | 1.09 | присутств. | присутств.
С12-2-2-46 | 2022-07-07 | 339 | 2.55 | 0.79 | 0.91 | 1.14 | присутств. | присутств.
С12-2-2-47 | 2022-07-08 | 339 | 2.61 | 0.8 | 1.19 | 0.88 | присутств. | присутств.
С12-2-2-48 | 2022-07-08 | 339 | 2.61 | 0.78 | 1.06 | 0.94 | присутств. | присутств.
С12-2-2-49 | 2022-07-08 | 339 | 2.49 | 0.71 | 0.94 | 0.88 | присутств. | присутств.
С12-2-2-50 | 2022-07-08 | 339 | 2.57 | 0.78 | 1.17 | 1.15 | присутств. | присутств.
С12-2-2-51 | 2022-07-07 | 339 | 2.65 | 0.72 | 1.06 | 0.96 | присутств. | присутств.
С12-2-2-52 | 2022-07-07 | 339 | 2.65 | 0.78 | 1.04 | 0.9 | присутств. | присутств.
С12-2-2-53 | 2022-07-07 | 339 | 2.45 | 0.69 | 0.97 | 1.01 | присутств. | присутств.
С12-2-2-54 | 2022-07-07 | 339 | 2.3 | 0.59 | 1.12 | 0.94 | присутств. | присутств.
С12-2-2-55 | 2022-07-06 | 339 | 2.65 | 0.61 | 1.03 | 0.8 | присутств. | присутств.
С12-2-2-56 | 2022-07-06 | 339 | 2.35 | 0.72 | 1.12 | 0.81 | присутств. | присутств.
С12-2-2-57 | 2022-07-05 | 339 | 2.33 | 0.77 | 0.97 | 1.04 | присутств. | присутств.
С12-2-2-58 | 2022-07-06 | 339 | 2.58 | 0.5 | 1.08 | 1.18 | присутств. | присутств.
С12-2-2-59 | 2022-07-05 | 339 | 2.4 | 0.6 | 1.16 | 1.06 | присутств. | присутств.
С12-2-2-60 | 2022-07-05 | 339 | 2.7 | 0.54 | 1.05 | 1.02 | присутств. | присутств.
С12-2-2-61 | 2022-07-05 | 339 | 2.49 | 0.59 | 1.03 | 0.92 | присутств. | присутств.
С12-2-2-62 | 2022-07-05 | 339 | 2.62 | 0.65 | 1.14 | 1.18 | присутств. | присутств.
С12-2-2-63 | 2022-07-05 | 339 | 2.6 | 0.52 | 1.09 | 1.05 | присутств. | присутств.
С12-2-2-64 | 2022-07-04 | 339 | 2.32 | 0.54 | 0.94 | 0.99 | присутств. | присутств.
Н12-2-2-1 | 2022-07-11 | 184 | 2.55 | 0.71 | 1.13 | 0.94 | присутств. | присутств.
Н12-2-2-2 | 2022-07-11 | 184 | 2.5 | 0.61 | 1.12 | 0.8 | присутств. | присутств.
Н12-2-2-3 | 2022-07-11 | 184 | 2.49 | 0.78 | 1.05 | 1.13 | присутств. | присутств.
Н12-2-2-4 | 2022-07-11 | 184 | 2.47 | 0.52 | 1 | 0.81 | присутств. | присутств.
Н12-2-2-5 | 2022-07-11 | 184 | 2.67 | 0.69 | 0.96 | 0.93 | присутств. | присутств.
Н12-2-2-6 | 2022-07-11 | 184 | 2.4 | 0.67 | 0.94 | 1.16 | присутств. | присутств.
Н12-2-2-7 | 2022-07-11 | 184 | 2.45 | 0.66 | 1.17 | 1.18 | присутств. | присутств.
Н12-2-2-8 | 2022-07-11 | 184 | 2.42 | 0.56 | 1 | 0.85 | присутств. | присутств.
Н12-2-2-9 | 2022-07-11 | 184 | 2.41 | 0.64 | 0.93 | 1.16 | присутств. | присутств.
Н12-2-2-10 | 2022-07-11 | 184 | 2.38 | 0.71 | 1 | 0.88 | присутств. | присутств.
Н12-2-2-11 | 2022-07-11 | 184 | 2.59 | 0.53 | 0.95 | 0.96 | присутств. | присутств.
Н12-2-2-12 | 2022-07-11 | 184 | 2.48 | 0.59 | 0.93 | 0.83 | присутств. | присутств.
Н12-2-2-13 | 2022-07-11 | 184 | 2.69 | 0.74 | 0.98 | 0.86 | присутств. | присутств.
Н12-2-2-14 | 2022-07-11 | 184 | 2.7 | 0.66 | 0.97 | 0.97 | присутств. | присутств.
Н12-2-2-15 | 2022-07-11 | 184 | 2.6 | 0.59 | 1.07 | 0.92 | присутств. | присутств.
Н12-2-2-16 | 2022-07-11 | 184 | 2.65 | 0.78 | 0.9 | 1.02 | присутств. | присутств.
ЗАКЛЮЧЕНИЕ
Содержание контролируемых химических элементов в сварных соединениях соответствует требованиям EN ISO 21952, AWS A5.28.
Инженер-лаборант ИЛ, II уровень, удостоверение №НОАП-0035-4133 |  |  |  |  | ___________ | М.И. Никулин

## 120 секция из 16 (-01)(3)
ООО «Алитер-Акси» |  |  | Санкт-Петербург, г. Колпино, Ижорский завод, д.43, лит.АЮ Испытательная лаборатория Свидетельство об аккредитации № ИЛ/ЛРИ-01323 Дата регистрации 26.04.2019г.
П Р О Т О К О Л № 74-4/2022с от 05 июля 2022г.
по рентгенофлуоресцентному анализу сварных соединений
по договору: | 758/21 от 28.05.2021г., ООО КИНЕФ, Печь П-103 установки ЛЧ-35/11-1000.
Секция из 16 труб, изделие 2.
№ договора, наименование Заказчика и объекта
по чертежу: | П103-337619.120.00ТБ (П103-337619.120.00-01)
Изготовитель: |  |  | ООО "Алитер-Акси"
Место проведения контроля: |  |  | Санкт-Петербург, г. Колпино, Ижорский завод, д.43, лит.АЮ
Материал и типоразмер элементов: |  |  | 15Х5М-У+15Х5М-У; L=446 мм.
Способ сварки: |  |  | РАД
Сварочные материалы: |  |  | Проволока EWC CrMo5.
Сведения об используемом оборудовании: |  |  | Портативный рентгенофлуоресцентный анализатор S1 TITAN, зав.№ 600N4114, свидетельство о поверке № 23577-П25/21 действительно до 14.11.2022г.
Рентгенофлуоресцентный анализ сварных соединений элементов проведен в соответствии с ГОСТ 28033-89 и руководством по эксплуатации оборудования S1 TITAN.
РЕЗУЛЬТАТЫ
№ сварного соединения | Дата контроля | Длина сварного соединения, мм | Содержание элементов, %
|  |  | Cr | Mo | Mn | Ti | Nb
1 | 2 | 3 | 4 | 5 | 6 | 7 | 8
П103-337619.120.00-01, изделие 2
У12-2-2-1 | 2022-07-04 | 446 | 5.93 | 0.52 | 0.5 | присутств. | присутств.
У12-2-2-2 | 2022-07-04 | 446 | 5.9 | 0.52 | 0.5 | присутств. | присутств.
У12-2-2-3 | 2022-07-04 | 446 | 5.98 | 0.54 | 0.51 | присутств. | присутств.
У12-2-2-4 | 2022-07-04 | 446 | 5.8 | 0.52 | 0.5 | присутств. | присутств.
У12-2-2-5 | 2022-07-04 | 446 | 5.77 | 0.52 | 0.5 | присутств. | присутств.
У12-2-2-6 | 2022-07-04 | 446 | 5.82 | 0.53 | 0.53 | присутств. | присутств.
У12-2-2-7 | 2022-07-04 | 446 | 5.95 | 0.5 | 0.52 | присутств. | присутств.
У12-2-2-8 | 2022-07-04 | 446 | 5.83 | 0.51 | 0.53 | присутств. | присутств.
У12-2-2-9 | 2022-07-04 | 446 | 5.56 | 0.51 | 0.51 | присутств. | присутств.
У12-2-2-10 | 2022-07-04 | 446 | 5.69 | 0.55 | 0.51 | присутств. | присутств.
У12-2-2-11 | 2022-07-04 | 446 | 5.86 | 0.53 | 0.51 | присутств. | присутств.
У12-2-2-12 | 2022-07-04 | 446 | 5.5 | 0.51 | 0.5 | присутств. | присутств.
У12-2-2-13 | 2022-07-04 | 446 | 5.82 | 0.55 | 0.53 | присутств. | присутств.
У12-2-2-14 | 2022-07-04 | 446 | 5.76 | 0.5 | 0.52 | присутств. | присутств.
У12-2-2-15 | 2022-07-04 | 446 | 5.52 | 0.55 | 0.5 | присутств. | присутств.
У12-2-2-16 | 2022-07-04 | 446 | 5.84 | 0.55 | 0.53 | присутств. | присутств.
У12-2-2-17 | 2022-07-05 | 446 | 5.58 | 0.54 | 0.51 | присутств. | присутств.
У12-2-2-18 | 2022-07-05 | 446 | 5.82 | 0.5 | 0.51 | присутств. | присутств.
У12-2-2-19 | 2022-07-05 | 446 | 5.82 | 0.53 | 0.5 | присутств. | присутств.
У12-2-2-20 | 2022-07-05 | 446 | 5.6 | 0.54 | 0.5 | присутств. | присутств.
У12-2-2-21 | 2022-07-05 | 446 | 5.68 | 0.53 | 0.5 | присутств. | присутств.
У12-2-2-22 | 2022-07-05 | 446 | 5.51 | 0.5 | 0.5 | присутств. | присутств.
У12-2-2-23 | 2022-07-05 | 446 | 5.94 | 0.55 | 0.5 | присутств. | присутств.
У12-2-2-24 | 2022-07-05 | 446 | 5.66 | 0.5 | 0.5 | присутств. | присутств.
У12-2-2-25 | 2022-07-05 | 446 | 5.64 | 0.54 | 0.5 | присутств. | присутств.
У12-2-2-26 | 2022-07-05 | 446 | 5.8 | 0.5 | 0.53 | присутств. | присутств.
У12-2-2-27 | 2022-07-05 | 446 | 5.67 | 0.53 | 0.52 | присутств. | присутств.
У12-2-2-28 | 2022-07-05 | 446 | 5.9 | 0.54 | 0.5 | присутств. | присутств.
У12-2-2-29 | 2022-07-05 | 446 | 5.73 | 0.5 | 0.5 | присутств. | присутств.
У12-2-2-30 | 2022-07-05 | 446 | 5.55 | 0.54 | 0.52 | присутств. | присутств.
У12-2-2-31 | 2022-07-05 | 446 | 5.88 | 0.52 | 0.51 | присутств. | присутств.
У12-2-2-32 | 2022-07-05 | 446 | 5.76 | 0.51 | 0.51 | присутств. | присутств.
ЗАКЛЮЧЕНИЕ
Содержание контролируемых химических элементов в сварных соединениях соответствует требованиям ТУ 1272-040-38049948-2016.
Инженер-лаборант ИЛ, II уровень, удостоверение №НОАП-0035-4133 |  |  |  | ___________ | М.И. Никулин

## 120 секция 16 1-01 (3)
ООО «Алитер-Акси» |  |  | Санкт-Петербург, г. Колпино, Ижорский завод, д.43, лит.АЮ Испытательная лаборатория Свидетельство об аккредитации № ИЛ/ЛРИ-01323 Дата регистрации 26.04.2019г.
П Р О Т О К О Л № 74-5/2022с от 14 июля 2022г.
по рентгенофлуоресцентному анализу сварных соединений
по договору: | 758/21 от 28.05.2021г., ООО КИНЕФ, Печь П-103 установки ЛЧ-35/11-1000.
Секция из 16 труб, 3 изделие.
№ договора, наименование Заказчика и объекта
по чертежу: | П103-337619.120.00ТБ (П103-337619.120.00-01)
Изготовитель: |  |  | ООО "Алитер-Акси"
Место проведения контроля: |  |  | Санкт-Петербург, г. Колпино, Ижорский завод, д.43, лит.АЮ
Материал и типоразмер элементов: |  |  | 15Х5М-У+10Х2М1;10Х2М1; L=339 мм, 184 мм.
Способ сварки: |  |  | РАД
Сварочные материалы: |  |  | Проволока Tigrod 13.22.
Сведения об используемом оборудовании: |  |  | Портативный рентгенофлуоресцентный анализатор S1 TITAN, зав.№ 600N4114, свидетельство о поверке № 23577-П25/21 действительно до 14.11.2022г.
Рентгенофлуоресцентный анализ сварных соединений элементов проведен в соответствии с ГОСТ 28033-89 и руководством по эксплуатации оборудования S1 TITAN.
РЕЗУЛЬТАТЫ
№ сварного соединения | Дата контроля | Длина сварного соединения, мм | Содержание элементов, %
|  |  | Cr | Si | Mo | Mn | P | S
1 | 2 | 3 | 4 | 5 | 6 | 7 | 8 | 9
П103-337619.120.00-01, изделие 3
С12-2-3-1 | 2022-07-14 | 339 | 2.35 | 0.68 | 1.08 | 0.85 | присутств. | присутств.
С12-2-3-2 | 2022-07-14 | 339 | 2.34 | 0.61 | 1.04 | 1.08 | присутств. | присутств.
С12-2-3-3 | 2022-07-14 | 339 | 2.55 | 0.58 | 1.12 | 0.86 | присутств. | присутств.
С12-2-3-4 | 2022-07-14 | 339 | 2.5 | 0.69 | 1.1 | 1.06 | присутств. | присутств.
С12-2-3-5 | 2022-07-14 | 339 | 2.33 | 0.55 | 1.09 | 0.97 | присутств. | присутств.
С12-2-3-6 | 2022-07-14 | 339 | 2.42 | 0.79 | 0.9 | 1.16 | присутств. | присутств.
С12-2-3-7 | 2022-07-14 | 339 | 2.3 | 0.58 | 1.08 | 0.88 | присутств. | присутств.
С12-2-3-8 | 2022-07-14 | 339 | 2.48 | 0.56 | 1.02 | 0.89 | присутств. | присутств.
С12-2-3-9 | 2022-07-14 | 339 | 2.35 | 0.67 | 1.1 | 0.98 | присутств. | присутств.
С12-2-3-10 | 2022-07-14 | 339 | 2.64 | 0.66 | 1.12 | 0.8 | присутств. | присутств.
С12-2-3-11 | 2022-07-14 | 339 | 2.38 | 0.72 | 0.96 | 1.05 | присутств. | присутств.
С12-2-3-12 | 2022-07-14 | 339 | 2.32 | 0.52 | 0.95 | 0.8 | присутств. | присутств.
С12-2-3-13 | 2022-07-14 | 339 | 2.46 | 0.62 | 0.99 | 0.89 | присутств. | присутств.
С12-2-3-14 | 2022-07-14 | 339 | 2.51 | 0.56 | 0.95 | 0.93 | присутств. | присутств.
С12-2-3-15 | 2022-07-14 | 339 | 2.53 | 0.78 | 0.91 | 0.8 | присутств. | присутств.
С12-2-3-16 | 2022-07-14 | 339 | 2.53 | 0.5 | 0.92 | 0.81 | присутств. | присутств.
С12-2-3-17 | 2022-07-14 | 339 | 2.5 | 0.57 | 1.18 | 1.11 | присутств. | присутств.
С12-2-3-18 | 2022-07-14 | 339 | 2.34 | 0.69 | 1.06 | 1 | присутств. | присутств.
С12-2-3-19 | 2022-07-14 | 339 | 2.34 | 0.64 | 0.92 | 0.83 | присутств. | присутств.
С12-2-3-20 | 2022-07-14 | 339 | 2.3 | 0.64 | 1.07 | 1.11 | присутств. | присутств.
С12-2-3-21 | 2022-07-14 | 339 | 2.34 | 0.76 | 0.9 | 1 | присутств. | присутств.
С12-2-3-22 | 2022-07-14 | 339 | 2.53 | 0.72 | 0.95 | 1.16 | присутств. | присутств.
С12-2-3-23 | 2022-07-14 | 339 | 2.53 | 0.69 | 0.99 | 1.07 | присутств. | присутств.
С12-2-3-24 | 2022-07-14 | 339 | 2.65 | 0.6 | 1.17 | 0.92 | присутств. | присутств.
С12-2-3-25 | 2022-07-14 | 339 | 2.33 | 0.57 | 1.14 | 0.96 | присутств. | присутств.
С12-2-3-26 | 2022-07-14 | 339 | 2.63 | 0.64 | 1.18 | 1.02 | присутств. | присутств.
С12-2-3-27 | 2022-07-14 | 339 | 2.66 | 0.7 | 1.13 | 0.82 | присутств. | присутств.
С12-2-3-28 | 2022-07-14 | 339 | 2.54 | 0.69 | 1.05 | 0.8 | присутств. | присутств.
С12-2-3-29 | 2022-07-14 | 339 | 2.48 | 0.77 | 1.05 | 0.98 | присутств. | присутств.
С12-2-3-30 | 2022-07-14 | 339 | 2.35 | 0.55 | 1.09 | 1.1 | присутств. | присутств.
С12-2-3-31 | 2022-07-14 | 339 | 2.38 | 0.67 | 0.98 | 0.9 | присутств. | присутств.
С12-2-3-32 | 2022-07-14 | 339 | 2.4 | 0.57 | 1.14 | 1.11 | присутств. | присутств.
С12-2-3-33 | 2022-07-08 | 339 | 2.47 | 0.54 | 1.05 | 1.1 | присутств. | присутств.
С12-2-3-34 | 2022-07-08 | 339 | 2.59 | 0.65 | 0.99 | 0.91 | присутств. | присутств.
С12-2-3-35 | 2022-07-08 | 339 | 2.43 | 0.52 | 0.9 | 1.11 | присутств. | присутств.
С12-2-3-36 | 2022-07-08 | 339 | 2.3 | 0.52 | 1.18 | 0.84 | присутств. | присутств.
С12-2-3-37 | 2022-07-11 | 339 | 2.46 | 0.8 | 0.96 | 0.83 | присутств. | присутств.
С12-2-3-38 | 2022-07-11 | 339 | 2.35 | 0.67 | 1.14 | 1 | присутств. | присутств.
С12-2-3-39 | 2022-07-11 | 339 | 2.68 | 0.56 | 0.99 | 1.01 | присутств. | присутств.
С12-2-3-40 | 2022-07-11 | 339 | 2.58 | 0.6 | 0.9 | 1.2 | присутств. | присутств.
С12-2-3-41 | 2022-07-12 | 339 | 2.37 | 0.51 | 1.06 | 0.88 | присутств. | присутств.
С12-2-3-42 | 2022-07-12 | 339 | 2.57 | 0.65 | 0.9 | 0.94 | присутств. | присутств.
С12-2-3-43 | 2022-07-12 | 339 | 2.46 | 0.65 | 1.13 | 0.84 | присутств. | присутств.
С12-2-3-44 | 2022-07-12 | 339 | 2.67 | 0.53 | 0.92 | 1.2 | присутств. | присутств.
С12-2-3-45 | 2022-07-12 | 339 | 2.49 | 0.53 | 1.13 | 1.1 | присутств. | присутств.
С12-2-3-46 | 2022-07-12 | 339 | 2.54 | 0.58 | 0.92 | 1.15 | присутств. | присутств.
С12-2-3-47 | 2022-07-13 | 339 | 2.4 | 0.77 | 0.98 | 0.95 | присутств. | присутств.
С12-2-3-48 | 2022-07-13 | 339 | 2.49 | 0.72 | 1.05 | 1.17 | присутств. | присутств.
С12-2-3-49 | 2022-07-13 | 339 | 2.41 | 0.53 | 1.12 | 1.2 | присутств. | присутств.
С12-2-3-50 | 2022-07-13 | 339 | 2.47 | 0.61 | 1.07 | 1.12 | присутств. | присутств.
С12-2-3-51 | 2022-07-12 | 339 | 2.62 | 0.75 | 1.17 | 0.87 | присутств. | присутств.
С12-2-3-52 | 2022-07-12 | 339 | 2.69 | 0.58 | 1.2 | 0.91 | присутств. | присутств.
С12-2-3-53 | 2022-07-12 | 339 | 2.56 | 0.65 | 1.13 | 0.82 | присутств. | присутств.
С12-2-3-54 | 2022-07-12 | 339 | 2.59 | 0.69 | 1.11 | 1.19 | присутств. | присутств.
С12-2-3-55 | 2022-07-12 | 339 | 2.69 | 0.62 | 1.15 | 1.01 | присутств. | присутств.
С12-2-3-56 | 2022-07-12 | 339 | 2.53 | 0.59 | 1 | 0.9 | присутств. | присутств.
С12-2-3-57 | 2022-07-11 | 339 | 2.52 | 0.61 | 0.93 | 1.07 | присутств. | присутств.
С12-2-3-58 | 2022-07-11 | 339 | 2.45 | 0.67 | 1.07 | 0.84 | присутств. | присутств.
С12-2-3-59 | 2022-07-11 | 339 | 2.39 | 0.74 | 0.92 | 1.15 | присутств. | присутств.
С12-2-3-60 | 2022-07-11 | 339 | 2.4 | 0.71 | 1.09 | 1.06 | присутств. | присутств.
С12-2-3-61 | 2022-07-08 | 339 | 2.53 | 0.72 | 1.17 | 1.13 | присутств. | присутств.
С12-2-3-62 | 2022-07-08 | 339 | 2.31 | 0.73 | 1.11 | 0.8 | присутств. | присутств.
С12-2-3-63 | 2022-07-08 | 339 | 2.63 | 0.62 | 1.17 | 1.02 | присутств. | присутств.
С12-2-3-64 | 2022-07-08 | 339 | 2.44 | 0.75 | 0.94 | 0.95 | присутств. | присутств.
Н12-2-3-1 | 2022-07-14 | 184 | 2.61 | 0.63 | 1.03 | 0.82 | присутств. | присутств.
Н12-2-3-2 | 2022-07-14 | 184 | 2.31 | 0.61 | 0.91 | 1.16 | присутств. | присутств.
Н12-2-3-3 | 2022-07-14 | 184 | 2.39 | 0.77 | 1.11 | 1.02 | присутств. | присутств.
Н12-2-3-4 | 2022-07-14 | 184 | 2.61 | 0.69 | 1.19 | 0.96 | присутств. | присутств.
Н12-2-3-5 | 2022-07-14 | 184 | 2.51 | 0.6 | 1.19 | 1.14 | присутств. | присутств.
Н12-2-3-6 | 2022-07-14 | 184 | 2.55 | 0.54 | 1 | 0.85 | присутств. | присутств.
Н12-2-3-7 | 2022-07-14 | 184 | 2.3 | 0.76 | 0.97 | 0.88 | присутств. | присутств.
Н12-2-3-8 | 2022-07-14 | 184 | 2.45 | 0.74 | 1.04 | 0.96 | присутств. | присутств.
Н12-2-3-9 | 2022-07-14 | 184 | 2.54 | 0.64 | 0.9 | 1.2 | присутств. | присутств.
Н12-2-3-10 | 2022-07-14 | 184 | 2.54 | 0.76 | 0.99 | 1.1 | присутств. | присутств.
Н12-2-3-11 | 2022-07-14 | 184 | 2.4 | 0.79 | 0.98 | 0.95 | присутств. | присутств.
Н12-2-3-12 | 2022-07-14 | 184 | 2.31 | 0.66 | 1.1 | 1.2 | присутств. | присутств.
Н12-2-3-13 | 2022-07-14 | 184 | 2.69 | 0.53 | 1.05 | 1.09 | присутств. | присутств.
Н12-2-3-14 | 2022-07-14 | 184 | 2.5 | 0.65 | 1.11 | 0.93 | присутств. | присутств.
Н12-2-3-15 | 2022-07-14 | 184 | 2.56 | 0.55 | 1 | 1.2 | присутств. | присутств.
Н12-2-3-16 | 2022-07-14 | 184 | 2.36 | 0.54 | 0.96 | 1.12 | присутств. | присутств.
ЗАКЛЮЧЕНИЕ
Содержание контролируемых химических элементов в сварных соединениях соответствует требованиям EN ISO 21952, AWS A5.28.
Инженер-лаборант ИЛ, II уровень, удостоверение №НОАП-0035-4133 |  |  |  |  | ___________ | М.И. Никулин

## 120 секция из 16 (-01)(4)
ООО «Алитер-Акси» |  |  | Санкт-Петербург, г. Колпино, Ижорский завод, д.43, лит.АЮ Испытательная лаборатория Свидетельство об аккредитации № ИЛ/ЛРИ-01323 Дата регистрации 26.04.2019г.
П Р О Т О К О Л № 74-6/2022с от 05 июля 2022г.
по рентгенофлуоресцентному анализу сварных соединений
по договору: | 758/21 от 28.05.2021г., ООО КИНЕФ, Печь П-103 установки ЛЧ-35/11-1000.
Секция из 16 труб, изделие 3.
№ договора, наименование Заказчика и объекта
по чертежу: | П103-337619.120.00ТБ (П103-337619.120.00-01)
Изготовитель: |  |  | ООО "Алитер-Акси"
Место проведения контроля: |  |  | Санкт-Петербург, г. Колпино, Ижорский завод, д.43, лит.АЮ
Материал и типоразмер элементов: |  |  | 15Х5М-У+15Х5М-У; L=446 мм.
Способ сварки: |  |  | РАД
Сварочные материалы: |  |  | Проволока EWC CrMo5.
Сведения об используемом оборудовании: |  |  | Портативный рентгенофлуоресцентный анализатор S1 TITAN, зав.№ 600N4114, свидетельство о поверке № 23577-П25/21 действительно до 14.11.2022г.
Рентгенофлуоресцентный анализ сварных соединений элементов проведен в соответствии с ГОСТ 28033-89 и руководством по эксплуатации оборудования S1 TITAN.
РЕЗУЛЬТАТЫ
№ сварного соединения | Дата контроля | Длина сварного соединения, мм | Содержание элементов, %
|  |  | Cr | Mo | Mn | Ti | Nb
1 | 2 | 3 | 4 | 5 | 6 | 7 | 8
П103-337619.120.00-01, изделие 3
У12-2-3-1 | 2022-07-05 | 446 | 5.54 | 0.52 | 0.51 | присутств. | присутств.
У12-2-3-2 | 2022-07-05 | 446 | 5.91 | 0.55 | 0.53 | присутств. | присутств.
У12-2-3-3 | 2022-07-05 | 446 | 5.65 | 0.55 | 0.52 | присутств. | присутств.
У12-2-3-4 | 2022-07-05 | 446 | 5.61 | 0.55 | 0.51 | присутств. | присутств.
У12-2-3-5 | 2022-07-05 | 446 | 5.63 | 0.53 | 0.51 | присутств. | присутств.
У12-2-3-6 | 2022-07-05 | 446 | 5.88 | 0.55 | 0.5 | присутств. | присутств.
У12-2-3-7 | 2022-07-05 | 446 | 5.6 | 0.51 | 0.5 | присутств. | присутств.
У12-2-3-8 | 2022-07-05 | 446 | 5.62 | 0.5 | 0.51 | присутств. | присутств.
У12-2-3-9 | 2022-07-05 | 446 | 5.97 | 0.55 | 0.53 | присутств. | присутств.
У12-2-3-10 | 2022-07-05 | 446 | 5.66 | 0.55 | 0.5 | присутств. | присутств.
У12-2-3-11 | 2022-07-05 | 446 | 5.76 | 0.54 | 0.5 | присутств. | присутств.
У12-2-3-12 | 2022-07-05 | 446 | 5.55 | 0.5 | 0.51 | присутств. | присутств.
У12-2-3-13 | 2022-07-05 | 446 | 5.5 | 0.51 | 0.52 | присутств. | присутств.
У12-2-3-14 | 2022-07-05 | 446 | 5.67 | 0.54 | 0.51 | присутств. | присутств.
У12-2-3-15 | 2022-07-05 | 446 | 5.65 | 0.5 | 0.51 | присутств. | присутств.
У12-2-3-16 | 2022-07-05 | 446 | 5.5 | 0.55 | 0.52 | присутств. | присутств.
У12-2-3-17 | 2022-07-05 | 446 | 5.61 | 0.52 | 0.52 | присутств. | присутств.
У12-2-3-18 | 2022-07-05 | 446 | 5.71 | 0.53 | 0.53 | присутств. | присутств.
У12-2-3-19 | 2022-07-05 | 446 | 5.8 | 0.51 | 0.52 | присутств. | присутств.
У12-2-3-20 | 2022-07-05 | 446 | 5.62 | 0.5 | 0.5 | присутств. | присутств.
У12-2-3-21 | 2022-07-05 | 446 | 5.81 | 0.51 | 0.52 | присутств. | присутств.
У12-2-3-22 | 2022-07-05 | 446 | 5.73 | 0.52 | 0.53 | присутств. | присутств.
У12-2-3-23 | 2022-07-05 | 446 | 5.82 | 0.53 | 0.51 | присутств. | присутств.
У12-2-3-24 | 2022-07-05 | 446 | 5.51 | 0.52 | 0.51 | присутств. | присутств.
У12-2-3-25 | 2022-07-05 | 446 | 5.69 | 0.52 | 0.51 | присутств. | присутств.
У12-2-3-26 | 2022-07-05 | 446 | 5.87 | 0.5 | 0.5 | присутств. | присутств.
У12-2-3-27 | 2022-07-05 | 446 | 5.94 | 0.51 | 0.53 | присутств. | присутств.
У12-2-3-28 | 2022-07-05 | 446 | 5.72 | 0.53 | 0.51 | присутств. | присутств.
У12-2-3-29 | 2022-07-05 | 446 | 5.97 | 0.53 | 0.51 | присутств. | присутств.
У12-2-3-30 | 2022-07-05 | 446 | 5.7 | 0.53 | 0.53 | присутств. | присутств.
У12-2-3-31 | 2022-07-05 | 446 | 5.6 | 0.52 | 0.53 | присутств. | присутств.
У12-2-3-32 | 2022-07-05 | 446 | 5.72 | 0.52 | 0.5 | присутств. | присутств.
ЗАКЛЮЧЕНИЕ
Содержание контролируемых химических элементов в сварных соединениях соответствует требованиям ТУ 1272-040-38049948-2016.
Инженер-лаборант ИЛ, II уровень, удостоверение №НОАП-0035-4133 |  |  |  | ___________ | М.И. Никулин

## 130 секция из 8 труб)
ООО «Алитер-Акси» |  |  | Санкт-Петербург, г. Колпино, Ижорский завод, д.43, лит.АЮ Испытательная лаборатория Свидетельство об аккредитации № ИЛ/ЛРИ-01323 Дата регистрации 26.04.2019г.
П Р О Т О К О Л № 75-1/2022с от 23 августа 2022г.
по рентгенофлуоресцентному анализу сварных соединений
по договору: | 758/21 от 28.05.2021г., ООО КИНЕФ, Печь П-103 установки ЛЧ-35/11-1000.
Секция из 8 труб.
№ договора, наименование Заказчика и объекта
по чертежу: | П103-337619.130.00ТБ (П103-337619.130.00)
Изготовитель: |  |  | ООО "Алитер-Акси"
Место проведения контроля: |  |  | Санкт-Петербург, г. Колпино, Ижорский завод, д.43, лит.АЮ
Материал и типоразмер элементов: |  |  | 15Х5М-У+10Х2М1;10Х2М1; L=339 мм, 184 мм.
Способ сварки: |  |  | РАД
Сварочные материалы: |  |  | Проволока Tigrod 13.22.
Сведения об используемом оборудовании: |  |  | Портативный рентгенофлуоресцентный анализатор S1 TITAN, зав.№ 600N4114, свидетельство о поверке № 23577-П25/21 действительно до 14.11.2022г.
Рентгенофлуоресцентный анализ сварных соединений элементов проведен в соответствии с ГОСТ 28033-89 и руководством по эксплуатации оборудования S1 TITAN.
РЕЗУЛЬТАТЫ
№ сварного соединения | Дата контроля | Длина сварного соединения, мм | Содержание элементов, %
|  |  | Cr | Si | Mo | Mn | P | S
1 | 2 | 3 | 4 | 5 | 6 | 7 | 8 | 9
П103-337619.130.00, изделие 1
С13-1-1-1 | 2022-08-23 | 339 | 2.42 | 0.55 | 0.95 | 0.86 | присутств. | присутств.
С13-1-1-2 | 2022-08-23 | 339 | 2.59 | 0.75 | 1.19 | 1.18 | присутств. | присутств.
С13-1-1-3 | 2022-08-23 | 339 | 2.35 | 0.51 | 0.99 | 1.19 | присутств. | присутств.
С13-1-1-4 | 2022-08-23 | 339 | 2.63 | 0.66 | 1.03 | 0.85 | присутств. | присутств.
С13-1-1-5 | 2022-08-23 | 339 | 2.35 | 0.61 | 1.06 | 1.14 | присутств. | присутств.
С13-1-1-6 | 2022-08-23 | 339 | 2.66 | 0.73 | 1.04 | 0.83 | присутств. | присутств.
С13-1-1-7 | 2022-08-23 | 339 | 2.7 | 0.53 | 1.12 | 0.84 | присутств. | присутств.
С13-1-1-8 | 2022-08-23 | 339 | 2.53 | 0.67 | 1.05 | 1.17 | присутств. | присутств.
С13-1-1-9 | 2022-08-23 | 339 | 2.3 | 0.68 | 1.08 | 0.89 | присутств. | присутств.
С13-1-1-10 | 2022-08-23 | 339 | 2.64 | 0.58 | 0.97 | 0.93 | присутств. | присутств.
С13-1-1-11 | 2022-08-23 | 339 | 2.33 | 0.79 | 1.12 | 0.89 | присутств. | присутств.
С13-1-1-12 | 2022-08-23 | 339 | 2.52 | 0.54 | 1.11 | 1.2 | присутств. | присутств.
С13-1-1-13 | 2022-08-23 | 339 | 2.7 | 0.5 | 1.08 | 1.14 | присутств. | присутств.
С13-1-1-14 | 2022-08-23 | 339 | 2.55 | 0.74 | 1.17 | 0.98 | присутств. | присутств.
С13-1-1-15 | 2022-08-23 | 339 | 2.34 | 0.71 | 1.04 | 1.15 | присутств. | присутств.
С13-1-1-16 | 2022-08-23 | 339 | 2.3 | 0.53 | 0.93 | 1 | присутств. | присутств.
С13-1-1-17 | 2022-08-17 | 339 | 2.63 | 0.71 | 0.93 | 1.06 | присутств. | присутств.
С13-1-1-18 | 2022-08-17 | 339 | 2.35 | 0.7 | 1.09 | 0.84 | присутств. | присутств.
С13-1-1-19 | 2022-08-17 | 339 | 2.56 | 0.57 | 1.13 | 0.86 | присутств. | присутств.
С13-1-1-20 | 2022-08-17 | 339 | 2.36 | 0.73 | 1.16 | 0.83 | присутств. | присутств.
С13-1-1-21 | 2022-08-16 | 339 | 2.65 | 0.8 | 0.99 | 1.14 | присутств. | присутств.
С13-1-1-22 | 2022-08-16 | 339 | 2.57 | 0.61 | 0.97 | 0.82 | присутств. | присутств.
С13-1-1-23 | 2022-08-16 | 339 | 2.5 | 0.52 | 1.15 | 0.89 | присутств. | присутств.
С13-1-1-24 | 2022-08-16 | 339 | 2.63 | 0.64 | 1.15 | 1 | присутств. | присутств.
С13-1-1-25 | 2022-08-16 | 339 | 2.54 | 0.72 | 1.14 | 0.83 | присутств. | присутств.
С13-1-1-26 | 2022-08-16 | 339 | 2.48 | 0.69 | 1.07 | 0.92 | присутств. | присутств.
С13-1-1-27 | 2022-08-16 | 339 | 2.47 | 0.74 | 1.15 | 0.96 | присутств. | присутств.
С13-1-1-28 | 2022-08-16 | 339 | 2.41 | 0.55 | 1.18 | 1.08 | присутств. | присутств.
С13-1-1-29 | 2022-08-17 | 339 | 2.61 | 0.51 | 0.9 | 0.81 | присутств. | присутств.
С13-1-1-30 | 2022-08-17 | 339 | 2.7 | 0.67 | 0.91 | 1.03 | присутств. | присутств.
С13-1-1-31 | 2022-08-17 | 339 | 2.51 | 0.59 | 1.16 | 0.84 | присутств. | присутств.
С13-1-1-32 | 2022-08-17 | 339 | 2.57 | 0.56 | 1.18 | 0.82 | присутств. | присутств.
Н13-1-1-1 | 2022-08-23 | 184 | 2.42 | 0.72 | 1.07 | 1.14 | присутств. | присутств.
Н13-1-1-2 | 2022-08-23 | 184 | 2.5 | 0.69 | 1.15 | 0.88 | присутств. | присутств.
Н13-1-1-3 | 2022-08-23 | 184 | 2.44 | 0.62 | 1.17 | 0.89 | присутств. | присутств.
Н13-1-1-4 | 2022-08-23 | 184 | 2.63 | 0.58 | 1.01 | 0.89 | присутств. | присутств.
Н13-1-1-5 | 2022-08-23 | 184 | 2.32 | 0.54 | 1.17 | 0.86 | присутств. | присутств.
Н13-1-1-6 | 2022-08-23 | 184 | 2.62 | 0.73 | 0.96 | 0.91 | присутств. | присутств.
Н13-1-1-7 | 2022-08-23 | 184 | 2.62 | 0.74 | 1.08 | 1.09 | присутств. | присутств.
Н13-1-1-8 | 2022-08-23 | 184 | 2.62 | 0.52 | 0.91 | 0.99 | присутств. | присутств.
ЗАКЛЮЧЕНИЕ
Содержание контролируемых химических элементов в сварных соединениях соответствует требованиям EN ISO 21952, AWS A5.28.
Инженер-лаборант ИЛ, II уровень, удостоверение №НОАП-0035-4133 |  |  |  | ___________ |  | М.И. Никулин

## 130 секция из 8 труб (13)
ООО «Алитер-Акси» |  |  | Санкт-Петербург, г. Колпино, Ижорский завод, д.43, лит.АЮ Испытательная лаборатория Свидетельство об аккредитации № ИЛ/ЛРИ-01323 Дата регистрации 26.04.2019г.
П Р О Т О К О Л № 75-2/2022с от 02 августа 2022г.
по рентгенофлуоресцентному анализу сварных соединений
по договору: | 758/21 от 28.05.2021г., ООО КИНЕФ, Печь П-103 установки ЛЧ-35/11-1000.
Секция из 8 труб.
№ договора, наименование Заказчика и объекта
по чертежу: | П103-337619.130.00ТБ (П103-337619.130.00)
Изготовитель: |  |  | ООО "Алитер-Акси"
Место проведения контроля: |  |  | Санкт-Петербург, г. Колпино, Ижорский завод, д.43, лит.АЮ
Материал и типоразмер элементов: |  |  | 15Х5М-У+15Х5М-У; L=446 мм.
Способ сварки: |  |  | РАД
Сварочные материалы: |  |  | Проволока EWC CrMo5.
Сведения об используемом оборудовании: |  |  | Портативный рентгенофлуоресцентный анализатор S1 TITAN, зав.№ 600N4114, свидетельство о поверке № 23577-П25/21 действительно до 14.11.2022г.
Рентгенофлуоресцентный анализ сварных соединений элементов проведен в соответствии с ГОСТ 28033-89 и руководством по эксплуатации оборудования S1 TITAN.
РЕЗУЛЬТАТЫ
№ сварного соединения | Дата контроля | Длина сварного соединения, мм | Содержание элементов, %
|  |  | Cr | Mo | Mn | Ti | Nb
1 | 2 | 3 | 4 | 5 | 6 | 7 | 8
П103-337619.130.00, изделие 1
У13-1-1-1 | 2022-08-02 | 446 | 5.96 | 0.55 | 0.51 | присутств. | присутств.
У13-1-1-2 | 2022-08-02 | 446 | 5.87 | 0.52 | 0.53 | присутств. | присутств.
У13-1-1-3 | 2022-08-02 | 446 | 5.67 | 0.52 | 0.51 | присутств. | присутств.
У13-1-1-4 | 2022-08-02 | 446 | 5.54 | 0.54 | 0.53 | присутств. | присутств.
У13-1-1-5 | 2022-08-02 | 446 | 5.53 | 0.52 | 0.53 | присутств. | присутств.
У13-1-1-6 | 2022-08-02 | 446 | 6 | 0.52 | 0.5 | присутств. | присутств.
У13-1-1-7 | 2022-08-02 | 446 | 5.62 | 0.53 | 0.5 | присутств. | присутств.
У13-1-1-8 | 2022-08-02 | 446 | 5.62 | 0.53 | 0.5 | присутств. | присутств.
У13-1-1-9 | 2022-08-01 | 446 | 5.5 | 0.53 | 0.52 | присутств. | присутств.
У13-1-1-10 | 2022-08-01 | 446 | 5.54 | 0.5 | 0.52 | присутств. | присутств.
У13-1-1-11 | 2022-08-01 | 446 | 5.59 | 0.54 | 0.53 | присутств. | присутств.
У13-1-1-12 | 2022-08-01 | 446 | 5.78 | 0.52 | 0.51 | присутств. | присутств.
У13-1-1-13 | 2022-08-01 | 446 | 5.54 | 0.52 | 0.5 | присутств. | присутств.
У13-1-1-14 | 2022-08-01 | 446 | 5.88 | 0.55 | 0.52 | присутств. | присутств.
У13-1-1-15 | 2022-08-01 | 446 | 5.56 | 0.51 | 0.5 | присутств. | присутств.
У13-1-1-16 | 2022-08-01 | 446 | 5.6 | 0.55 | 0.53 | присутств. | присутств.
ЗАКЛЮЧЕНИЕ
Содержание контролируемых химических элементов в сварных соединениях соответствует требованиям ТУ 1272-040-38049948-2016.
Инженер-лаборант ИЛ, II уровень, удостоверение №НОАП-0035-4133 |  |  |  | ___________ |  | М.И. Никулин

## 130 секция из 8 труб) (2)
ООО «Алитер-Акси» |  |  | Санкт-Петербург, г. Колпино, Ижорский завод, д.43, лит.АЮ Испытательная лаборатория Свидетельство об аккредитации № ИЛ/ЛРИ-01323 Дата регистрации 26.04.2019г.
П Р О Т О К О Л № 75-3/2022с от 26 августа 2022г.
по рентгенофлуоресцентному анализу сварных соединений
по договору: | 758/21 от 28.05.2021г., ООО КИНЕФ, Печь П-103 установки ЛЧ-35/11-1000.
Секция из 8 труб, изделие 2.
№ договора, наименование Заказчика и объекта
по чертежу: | П103-337619.130.00ТБ (П103-337619.130.00)
Изготовитель: |  |  | ООО "Алитер-Акси"
Место проведения контроля: |  |  | Санкт-Петербург, г. Колпино, Ижорский завод, д.43, лит.АЮ
Материал и типоразмер элементов: |  |  | 15Х5М-У+10Х2М1;10Х2М1; L=339 мм, 184 мм.
Способ сварки: |  |  | РАД
Сварочные материалы: |  |  | Проволока Tigrod 13.22.
Сведения об используемом оборудовании: |  |  | Портативный рентгенофлуоресцентный анализатор S1 TITAN, зав.№ 600N4114, свидетельство о поверке № 23577-П25/21 действительно до 14.11.2022г.
Рентгенофлуоресцентный анализ сварных соединений элементов проведен в соответствии с ГОСТ 28033-89 и руководством по эксплуатации оборудования S1 TITAN.
РЕЗУЛЬТАТЫ
№ сварного соединения | Дата контроля | Длина сварного соединения, мм | Содержание элементов, %
|  |  | Cr | Si | Mo | Mn | P | S
1 | 2 | 3 | 4 | 5 | 6 | 7 | 8 | 9
П103-337619.130.00, изделие 2
С13-1-2-1 | 2022-08-25 | 339 | 2.49 | 0.73 | 0.92 | 1.18 | присутств. | присутств.
С13-1-2-2 | 2022-08-25 | 339 | 2.5 | 0.67 | 1.05 | 1.1 | присутств. | присутств.
С13-1-2-3 | 2022-08-25 | 339 | 2.36 | 0.61 | 1.19 | 0.86 | присутств. | присутств.
С13-1-2-4 | 2022-08-25 | 339 | 2.69 | 0.65 | 1.2 | 0.86 | присутств. | присутств.
С13-1-2-5 | 2022-08-25 | 339 | 2.64 | 0.56 | 1.01 | 0.84 | присутств. | присутств.
С13-1-2-6 | 2022-08-25 | 339 | 2.38 | 0.52 | 0.99 | 1.02 | присутств. | присутств.
С13-1-2-7 | 2022-08-25 | 339 | 2.38 | 0.59 | 0.97 | 0.98 | присутств. | присутств.
С13-1-2-8 | 2022-08-25 | 339 | 2.53 | 0.53 | 0.91 | 1.13 | присутств. | присутств.
С13-1-2-9 | 2022-08-25 | 339 | 2.36 | 0.77 | 1.18 | 0.89 | присутств. | присутств.
С13-1-2-10 | 2022-08-25 | 339 | 2.67 | 0.62 | 1.19 | 0.83 | присутств. | присутств.
С13-1-2-11 | 2022-08-25 | 339 | 2.69 | 0.57 | 1.18 | 0.9 | присутств. | присутств.
С13-1-2-12 | 2022-08-25 | 339 | 2.6 | 0.8 | 1.14 | 0.82 | присутств. | присутств.
С13-1-2-13 | 2022-08-25 | 339 | 2.67 | 0.79 | 1.07 | 1.17 | присутств. | присутств.
С13-1-2-14 | 2022-08-26 | 339 | 2.67 | 0.58 | 1.04 | 0.95 | присутств. | присутств.
С13-1-2-15 | 2022-08-25 | 339 | 2.44 | 0.8 | 0.9 | 0.81 | присутств. | присутств.
С13-1-2-16 | 2022-08-25 | 339 | 2.31 | 0.71 | 1.19 | 1.19 | присутств. | присутств.
С13-1-2-17 | 2022-08-18 | 339 | 2.44 | 0.75 | 1 | 1.2 | присутств. | присутств.
С13-1-2-18 | 2022-08-18 | 339 | 2.47 | 0.61 | 1.14 | 0.9 | присутств. | присутств.
С13-1-2-19 | 2022-08-22 | 339 | 2.54 | 0.53 | 0.94 | 0.86 | присутств. | присутств.
С13-1-2-20 | 2022-08-23 | 339 | 2.52 | 0.68 | 1.03 | 1.15 | присутств. | присутств.
С13-1-2-21 | 2022-08-23 | 339 | 2.7 | 0.6 | 1.1 | 1.1 | присутств. | присутств.
С13-1-2-22 | 2022-08-22 | 339 | 2.34 | 0.65 | 0.98 | 1.02 | присутств. | присутств.
С13-1-2-23 | 2022-08-22 | 339 | 2.57 | 0.58 | 1.16 | 1.06 | присутств. | присутств.
С13-1-2-24 | 2022-08-22 | 339 | 2.6 | 0.74 | 0.97 | 1.07 | присутств. | присутств.
С13-1-2-25 | 2022-08-22 | 339 | 2.67 | 0.72 | 1.19 | 0.85 | присутств. | присутств.
С13-1-2-26 | 2022-08-22 | 339 | 2.61 | 0.71 | 1.06 | 0.82 | присутств. | присутств.
С13-1-2-27 | 2022-08-22 | 339 | 2.33 | 0.51 | 1.05 | 0.92 | присутств. | присутств.
С13-1-2-28 | 2022-08-23 | 339 | 2.48 | 0.5 | 1.17 | 0.98 | присутств. | присутств.
С13-1-2-29 | 2022-08-23 | 339 | 2.38 | 0.52 | 1.03 | 0.96 | присутств. | присутств.
С13-1-2-30 | 2022-08-22 | 339 | 2.68 | 0.77 | 1.07 | 1.03 | присутств. | присутств.
С13-1-2-31 | 2022-08-18 | 339 | 2.42 | 0.6 | 0.92 | 0.91 | присутств. | присутств.
С13-1-2-32 | 2022-08-18 | 339 | 2.56 | 0.72 | 0.98 | 1.14 | присутств. | присутств.
Н13-1-2-1 | 2022-08-26 | 184 | 2.32 | 0.78 | 0.99 | 1.17 | присутств. | присутств.
Н13-1-2-2 | 2022-08-26 | 184 | 2.66 | 0.62 | 1.17 | 1.15 | присутств. | присутств.
Н13-1-2-3 | 2022-08-26 | 184 | 2.53 | 0.55 | 0.93 | 1.07 | присутств. | присутств.
Н13-1-2-4 | 2022-08-26 | 184 | 2.47 | 0.67 | 1.16 | 1.11 | присутств. | присутств.
Н13-1-2-5 | 2022-08-26 | 184 | 2.57 | 0.54 | 1.17 | 0.96 | присутств. | присутств.
Н13-1-2-6 | 2022-08-26 | 184 | 2.69 | 0.61 | 0.95 | 0.86 | присутств. | присутств.
Н13-1-2-7 | 2022-08-26 | 184 | 2.41 | 0.78 | 1.14 | 0.99 | присутств. | присутств.
Н13-1-2-8 | 2022-08-26 | 184 | 2.59 | 0.71 | 1.12 | 0.95 | присутств. | присутств.
ЗАКЛЮЧЕНИЕ
Содержание контролируемых химических элементов в сварных соединениях соответствует требованиям EN ISO 21952, AWS A5.28.
Инженер-лаборант ИЛ, II уровень, удостоверение №НОАП-0035-4133 |  |  |  | ___________ |  | М.И. Никулин

## 130 секция из 8 труб (14)
ООО «Алитер-Акси» |  |  | Санкт-Петербург, г. Колпино, Ижорский завод, д.43, лит.АЮ Испытательная лаборатория Свидетельство об аккредитации № ИЛ/ЛРИ-01323 Дата регистрации 26.04.2019г.
П Р О Т О К О Л № 75-4/2022с от 22 августа 2022г.
по рентгенофлуоресцентному анализу сварных соединений
по договору: | 758/21 от 28.05.2021г., ООО КИНЕФ, Печь П-103 установки ЛЧ-35/11-1000.
Секция из 8 труб, изделие 2.
№ договора, наименование Заказчика и объекта
по чертежу: | П103-337619.130.00ТБ (П103-337619.130.00)
Изготовитель: |  |  | ООО "Алитер-Акси"
Место проведения контроля: |  |  | Санкт-Петербург, г. Колпино, Ижорский завод, д.43, лит.АЮ
Материал и типоразмер элементов: |  |  | 15Х5М-У+15Х5М-У; L=446 мм.
Способ сварки: |  |  | РАД
Сварочные материалы: |  |  | Проволока EWC CrMo5.
Сведения об используемом оборудовании: |  |  | Портативный рентгенофлуоресцентный анализатор S1 TITAN, зав.№ 600N4114, свидетельство о поверке № 23577-П25/21 действительно до 14.11.2022г.
Рентгенофлуоресцентный анализ сварных соединений элементов проведен в соответствии с ГОСТ 28033-89 и руководством по эксплуатации оборудования S1 TITAN.
РЕЗУЛЬТАТЫ
№ сварного соединения | Дата контроля | Длина сварного соединения, мм | Содержание элементов, %
|  |  | Cr | Mo | Mn | Ti | Nb
1 | 2 | 3 | 4 | 5 | 6 | 7 | 8
П103-337619.130.00, изделие 2
У13-1-2-1 | 2022-08-22 | 446 | 5.7 | 0.52 | 0.5 | присутств. | присутств.
У13-1-2-2 | 2022-08-22 | 446 | 5.51 | 0.51 | 0.5 | присутств. | присутств.
У13-1-2-3 | 2022-08-22 | 446 | 5.94 | 0.51 | 0.53 | присутств. | присутств.
У13-1-2-4 | 2022-08-22 | 446 | 5.65 | 0.53 | 0.5 | присутств. | присутств.
У13-1-2-5 | 2022-08-22 | 446 | 5.73 | 0.51 | 0.51 | присутств. | присутств.
У13-1-2-6 | 2022-08-22 | 446 | 5.71 | 0.55 | 0.51 | присутств. | присутств.
У13-1-2-7 | 2022-08-22 | 446 | 5.95 | 0.55 | 0.51 | присутств. | присутств.
У13-1-2-8 | 2022-08-22 | 446 | 5.73 | 0.52 | 0.5 | присутств. | присутств.
У13-1-2-9 | 2022-08-22 | 446 | 5.97 | 0.54 | 0.53 | присутств. | присутств.
У13-1-2-10 | 2022-08-22 | 446 | 5.82 | 0.5 | 0.53 | присутств. | присутств.
У13-1-2-11 | 2022-08-22 | 446 | 5.89 | 0.55 | 0.52 | присутств. | присутств.
У13-1-2-12 | 2022-08-22 | 446 | 5.68 | 0.54 | 0.51 | присутств. | присутств.
У13-1-2-13 | 2022-08-22 | 446 | 5.62 | 0.51 | 0.53 | присутств. | присутств.
У13-1-2-14 | 2022-08-22 | 446 | 5.53 | 0.54 | 0.53 | присутств. | присутств.
У13-1-2-15 | 2022-08-22 | 446 | 6 | 0.55 | 0.52 | присутств. | присутств.
У13-1-2-16 | 2022-08-22 | 446 | 5.54 | 0.52 | 0.52 | присутств. | присутств.
ЗАКЛЮЧЕНИЕ
Содержание контролируемых химических элементов в сварных соединениях соответствует требованиям ТУ 1272-040-38049948-2016.
Инженер-лаборант ИЛ, II уровень, удостоверение №НОАП-0035-4133 |  |  |  | ___________ |  | М.И. Никулин

## 130 секция из 8 труб) (3)
ООО «Алитер-Акси» |  |  | Санкт-Петербург, г. Колпино, Ижорский завод, д.43, лит.АЮ Испытательная лаборатория Свидетельство об аккредитации № ИЛ/ЛРИ-01323 Дата регистрации 26.04.2019г.
П Р О Т О К О Л № 75-5/2022с от 30 августа 2022г.
по рентгенофлуоресцентному анализу сварных соединений
по договору: | 758/21 от 28.05.2021г., ООО КИНЕФ, Печь П-103 установки ЛЧ-35/11-1000.
Секция из 8 труб.
№ договора, наименование Заказчика и объекта
по чертежу: | П103-337619.130.00ТБ (П103-337619.130.00-01)
Изготовитель: |  |  | ООО "Алитер-Акси"
Место проведения контроля: |  |  | Санкт-Петербург, г. Колпино, Ижорский завод, д.43, лит.АЮ
Материал и типоразмер элементов: |  |  | 15Х5М-У+10Х2М1;10Х2М1; L=339 мм, 184 мм.
Способ сварки: |  |  | РАД
Сварочные материалы: |  |  | Проволока Tigrod 13.22.
Сведения об используемом оборудовании: |  |  | Портативный рентгенофлуоресцентный анализатор S1 TITAN, зав.№ 600N4114, свидетельство о поверке № 23577-П25/21 действительно до 14.11.2022г.
Рентгенофлуоресцентный анализ сварных соединений элементов проведен в соответствии с ГОСТ 28033-89 и руководством по эксплуатации оборудования S1 TITAN.
РЕЗУЛЬТАТЫ
№ сварного соединения | Дата контроля | Длина сварного соединения, мм | Содержание элементов, %
|  |  | Cr | Si | Mo | Mn | P | S
1 | 2 | 3 | 4 | 5 | 6 | 7 | 8 | 9
П103-337619.130.00-01
С13-2-1-1 | 2022-08-30 | 339 | 2.61 | 0.52 | 1.07 | 0.96 | присутств. | присутств.
С13-2-1-2 | 2022-08-30 | 339 | 2.68 | 0.57 | 1.01 | 0.96 | присутств. | присутств.
С13-2-1-3 | 2022-08-30 | 339 | 2.4 | 0.55 | 0.97 | 1.1 | присутств. | присутств.
С13-2-1-4 | 2022-08-30 | 339 | 2.6 | 0.52 | 0.93 | 1.08 | присутств. | присутств.
С13-2-1-5 | 2022-08-30 | 339 | 2.32 | 0.55 | 0.94 | 0.83 | присутств. | присутств.
С13-2-1-6 | 2022-08-30 | 339 | 2.64 | 0.55 | 1.12 | 0.93 | присутств. | присутств.
С13-2-1-7 | 2022-08-30 | 339 | 2.33 | 0.72 | 0.98 | 0.99 | присутств. | присутств.
С13-2-1-8 | 2022-08-30 | 339 | 2.62 | 0.68 | 0.96 | 1.16 | присутств. | присутств.
С13-2-1-9 | 2022-08-30 | 339 | 2.56 | 0.59 | 0.99 | 1.04 | присутств. | присутств.
С13-2-1-10 | 2022-08-30 | 339 | 2.53 | 0.57 | 0.93 | 1.15 | присутств. | присутств.
С13-2-1-11 | 2022-08-30 | 339 | 2.51 | 0.62 | 0.96 | 0.92 | присутств. | присутств.
С13-2-1-12 | 2022-08-30 | 339 | 2.42 | 0.75 | 1.09 | 1.11 | присутств. | присутств.
С13-2-1-13 | 2022-08-30 | 339 | 2.55 | 0.57 | 1.08 | 1.04 | присутств. | присутств.
С13-2-1-14 | 2022-08-30 | 339 | 2.64 | 0.74 | 0.93 | 1.14 | присутств. | присутств.
С13-2-1-15 | 2022-08-30 | 339 | 2.57 | 0.7 | 1.2 | 1.14 | присутств. | присутств.
С13-2-1-16 | 2022-08-30 | 339 | 2.38 | 0.69 | 1.11 | 1.2 | присутств. | присутств.
С13-2-1-17 | 2022-08-30 | 339 | 2.58 | 0.56 | 1.12 | 0.85 | присутств. | присутств.
С13-2-1-18 | 2022-08-30 | 339 | 2.67 | 0.54 | 0.94 | 0.84 | присутств. | присутств.
С13-2-1-19 | 2022-08-30 | 339 | 2.33 | 0.69 | 1.19 | 0.87 | присутств. | присутств.
С13-2-1-20 | 2022-08-30 | 339 | 2.52 | 0.5 | 1.03 | 0.98 | присутств. | присутств.
С13-2-1-21 | 2022-08-30 | 339 | 2.36 | 0.66 | 1.09 | 1.12 | присутств. | присутств.
С13-2-1-22 | 2022-08-30 | 339 | 2.7 | 0.63 | 1.15 | 1.15 | присутств. | присутств.
С13-2-1-23 | 2022-08-30 | 339 | 2.59 | 0.74 | 0.9 | 1.09 | присутств. | присутств.
С13-2-1-24 | 2022-08-30 | 339 | 2.41 | 0.66 | 0.94 | 0.98 | присутств. | присутств.
С13-2-1-25 | 2022-08-30 | 339 | 2.67 | 0.68 | 1.11 | 1.09 | присутств. | присутств.
С13-2-1-26 | 2022-08-30 | 339 | 2.35 | 0.65 | 1.09 | 0.81 | присутств. | присутств.
С13-2-1-27 | 2022-08-30 | 339 | 2.45 | 0.51 | 1.11 | 1.11 | присутств. | присутств.
С13-2-1-28 | 2022-08-30 | 339 | 2.49 | 0.66 | 1.12 | 0.86 | присутств. | присутств.
С13-2-1-29 | 2022-08-30 | 339 | 2.64 | 0.53 | 1.03 | 0.84 | присутств. | присутств.
С13-2-1-30 | 2022-08-30 | 339 | 2.59 | 0.71 | 1.12 | 0.95 | присутств. | присутств.
С13-2-1-31 | 2022-08-30 | 339 | 2.63 | 0.56 | 1.09 | 1.05 | присутств. | присутств.
С13-2-1-32 | 2022-08-30 | 339 | 2.44 | 0.52 | 1.1 | 1.06 | присутств. | присутств.
Н13-2-1-1 | 2022-08-30 | 184 | 2.48 | 0.77 | 1.11 | 1.09 | присутств. | присутств.
Н13-2-1-2 | 2022-08-30 | 184 | 2.38 | 0.52 | 1.07 | 1.18 | присутств. | присутств.
Н13-2-1-3 | 2022-08-30 | 184 | 2.49 | 0.67 | 1.09 | 0.82 | присутств. | присутств.
Н13-2-1-4 | 2022-08-30 | 184 | 2.37 | 0.59 | 1.18 | 1.11 | присутств. | присутств.
Н13-2-1-5 | 2022-08-30 | 184 | 2.57 | 0.6 | 1.14 | 0.91 | присутств. | присутств.
Н13-2-1-6 | 2022-08-30 | 184 | 2.57 | 0.5 | 1.1 | 1.08 | присутств. | присутств.
Н13-2-1-7 | 2022-08-30 | 184 | 2.42 | 0.68 | 1 | 1.05 | присутств. | присутств.
Н13-2-1-8 | 2022-08-30 | 184 | 2.3 | 0.75 | 0.9 | 1.17 | присутств. | присутств.
ЗАКЛЮЧЕНИЕ
Содержание контролируемых химических элементов в сварных соединениях соответствует требованиям EN ISO 21952, AWS A5.28.
Инженер-лаборант ИЛ, II уровень, удостоверение №НОАП-0035-4133 |  |  |  | ___________ |  | М.И. Никулин

## 130 секция из 8 труб (15)
ООО «Алитер-Акси» |  |  | Санкт-Петербург, г. Колпино, Ижорский завод, д.43, лит.АЮ Испытательная лаборатория Свидетельство об аккредитации № ИЛ/ЛРИ-01323 Дата регистрации 26.04.2019г.
П Р О Т О К О Л № 75-6/2022с от 24 августа 2022г.
по рентгенофлуоресцентному анализу сварных соединений
по договору: | 758/21 от 28.05.2021г., ООО КИНЕФ, Печь П-103 установки ЛЧ-35/11-1000.
Секция из 8 труб.
№ договора, наименование Заказчика и объекта
по чертежу: | П103-337619.130.00ТБ (П103-337619.130.00-01)
Изготовитель: |  |  | ООО "Алитер-Акси"
Место проведения контроля: |  |  | Санкт-Петербург, г. Колпино, Ижорский завод, д.43, лит.АЮ
Материал и типоразмер элементов: |  |  | 15Х5М-У+15Х5М-У; L=446 мм.
Способ сварки: |  |  | РАД
Сварочные материалы: |  |  | Проволока EWC CrMo5.
Сведения об используемом оборудовании: |  |  | Портативный рентгенофлуоресцентный анализатор S1 TITAN, зав.№ 600N4114, свидетельство о поверке № 23577-П25/21 действительно до 14.11.2022г.
Рентгенофлуоресцентный анализ сварных соединений элементов проведен в соответствии с ГОСТ 28033-89 и руководством по эксплуатации оборудования S1 TITAN.
РЕЗУЛЬТАТЫ
№ сварного соединения | Дата контроля | Длина сварного соединения, мм | Содержание элементов, %
|  |  | Cr | Mo | Mn | Ti | Nb
1 | 2 | 3 | 4 | 5 | 6 | 7 | 8
П103-337619.130.00-01
У13-2-1-1 | 2022-08-24 | 446 | 5.51 | 0.51 | 0.53 | присутств. | присутств.
У13-2-1-2 | 2022-08-24 | 446 | 5.97 | 0.51 | 0.5 | присутств. | присутств.
У13-2-1-3 | 2022-08-24 | 446 | 5.72 | 0.51 | 0.5 | присутств. | присутств.
У13-2-1-4 | 2022-08-24 | 446 | 5.87 | 0.54 | 0.51 | присутств. | присутств.
У13-2-1-5 | 2022-08-24 | 446 | 5.99 | 0.54 | 0.52 | присутств. | присутств.
У13-2-1-6 | 2022-08-24 | 446 | 5.68 | 0.52 | 0.53 | присутств. | присутств.
У13-2-1-7 | 2022-08-24 | 446 | 5.92 | 0.54 | 0.5 | присутств. | присутств.
У13-2-1-8 | 2022-08-24 | 446 | 5.66 | 0.53 | 0.5 | присутств. | присутств.
У13-2-1-9 | 2022-08-24 | 446 | 5.81 | 0.54 | 0.51 | присутств. | присутств.
У13-2-1-10 | 2022-08-24 | 446 | 5.89 | 0.55 | 0.5 | присутств. | присутств.
У13-2-1-11 | 2022-08-24 | 446 | 5.94 | 0.53 | 0.5 | присутств. | присутств.
У13-2-1-12 | 2022-08-24 | 446 | 5.96 | 0.54 | 0.5 | присутств. | присутств.
У13-2-1-13 | 2022-08-24 | 446 | 5.91 | 0.55 | 0.51 | присутств. | присутств.
У13-2-1-14 | 2022-08-24 | 446 | 5.99 | 0.54 | 0.53 | присутств. | присутств.
У13-2-1-15 | 2022-08-24 | 446 | 5.96 | 0.5 | 0.52 | присутств. | присутств.
У13-2-1-16 | 2022-08-24 | 446 | 5.54 | 0.53 | 0.52 | присутств. | присутств.
ЗАКЛЮЧЕНИЕ
Содержание контролируемых химических элементов в сварных соединениях соответствует требованиям ТУ 1272-040-38049948-2016.
Инженер-лаборант ИЛ, II уровень, удостоверение №НОАП-0035-4133 |  |  |  | ___________ |  | М.И. Никулин

## 140 планка
ООО «Алитер-Акси» |  |  | Санкт-Петербург, г. Колпино, Ижорский завод, д.43, лит.АЮ Испытательная лаборатория Свидетельство об аккредитации № ИЛ/ЛРИ-01323 Дата регистрации 26.04.2019г.
П Р О Т О К О Л № 77/2022с от 02 августа 2022г.
по рентгенофлуоресцентному анализу сварных соединений
по договору: | 758/21 от 28.05.2021г., ООО КИНЕФ, Печь П-103 установки ЛЧ-35/11-1000.
Планка на 4 трубы, 12 изделий.
№ договора, наименование Заказчика и объекта
по чертежу: | П103-337619.140.00ТБ (П103-337619.140.00)
Изготовитель: |  |  | ООО "Алитер-Акси"
Место проведения контроля: |  |  | Санкт-Петербург, г. Колпино, Ижорский завод, д.43, лит.АЮ
Материал и типоразмер элементов: |  |  | 20Х23Н13+20Х23Н13; L=1066 мм.
Способ сварки: |  |  | МАДП
Сварочные материалы: |  |  | Проволока SMT-309 LSi Inox.
Сведения об используемом оборудовании: |  |  | Портативный рентгенофлуоресцентный анализатор S1 TITAN, зав.№ 600N4114, свидетельство о поверке № 23577-П25/21 действительно до 14.11.2022г.
Рентгенофлуоресцентный анализ сварных соединений элементов проведен в соответствии с ГОСТ 28033-89 и руководством по эксплуатации оборудования S1 TITAN.
РЕЗУЛЬТАТЫ
№ сварного соединения | Дата контроля | Длина сварного соединения, мм | Содержание элементов, %
|  |  | Cr | Ni | Mo | Ti | Nb
1 | 2 | 3 | 4 | 5 | 6 | 7 | 8
П103-337619.140.00, изделие 1
У14-1-1 | 2022-08-02 | 1066 | 24.58 | 12.13 | присутств. | отсутств. | отсутств.
У14-1-2 | 2022-08-02 | 1066 | 23.78 | 13.16 | присутств. | отсутств. | отсутств.
П103-337619.140.00, изделие 2
У14-2-1 | 2022-08-02 | 1066 | 23.05 | 12.16 | присутств. | отсутств. | отсутств.
У14-2-2 | 2022-08-02 | 1066 | 23.11 | 13.75 | присутств. | отсутств. | отсутств.
П103-337619.140.00, изделие 3
У14-3-1 | 2022-08-02 | 1066 | 23.76 | 13.38 | присутств. | отсутств. | отсутств.
У14-3-2 | 2022-08-02 | 1066 | 23.46 | 12.22 | присутств. | отсутств. | отсутств.
П103-337619.140.00, изделие 4
У14-4-1 | 2022-08-02 | 1066 | 24.6 | 13.33 | присутств. | отсутств. | отсутств.
У14-4-2 | 2022-08-02 | 1066 | 24.31 | 12.61 | присутств. | отсутств. | отсутств.
П103-337619.140.00, изделие 5
У14-5-1 | 2022-08-02 | 1066 | 23.74 | 12.92 | присутств. | отсутств. | отсутств.
У14-5-2 | 2022-08-02 | 1066 | 24.07 | 12.16 | присутств. | отсутств. | отсутств.
П103-337619.140.00, изделие 6
У14-6-1 | 2022-08-02 | 1066 | 24.06 | 12.99 | присутств. | отсутств. | отсутств.
У14-6-2 | 2022-08-02 | 1066 | 23.92 | 12.9 | присутств. | отсутств. | отсутств.
П103-337619.140.00, изделие 7
У14-7-1 | 2022-08-02 | 1066 | 23.88 | 12.62 | присутств. | отсутств. | отсутств.
У14-7-2 | 2022-08-02 | 1066 | 24.68 | 12.62 | присутств. | отсутств. | отсутств.
П103-337619.140.00, изделие 8
У14-8-1 | 2022-08-02 | 1066 | 24.34 | 13.54 | присутств. | отсутств. | отсутств.
У14-8-2 | 2022-08-02 | 1066 | 23.4 | 13.71 | присутств. | отсутств. | отсутств.
П103-337619.140.00, изделие 9
У14-9-1 | 2022-08-02 | 1066 | 24.47 | 12.46 | присутств. | отсутств. | отсутств.
У14-9-2 | 2022-08-02 | 1066 | 24.88 | 13.57 | присутств. | отсутств. | отсутств.
П103-337619.140.00, изделие 10
У14-10-1 | 2022-08-02 | 1066 | 23.82 | 13.24 | присутств. | отсутств. | отсутств.
У14-10-2 | 2022-08-02 | 1066 | 25 | 12.15 | присутств. | отсутств. | отсутств.
П103-337619.140.00, изделие 11
У14-11-1 | 2022-08-02 | 1066 | 24 | 12.17 | присутств. | отсутств. | отсутств.
У14-11-2 | 2022-08-02 | 1066 | 24.53 | 12.63 | присутств. | отсутств. | отсутств.
П103-337619.140.00, изделие 12
У14-12-1 | 2022-08-02 | 1066 | 23.69 | 13.63 | присутств. | отсутств. | отсутств.
У14-12-2 | 2022-08-02 | 1066 | 24.39 | 12.58 | присутств. | отсутств. | отсутств.
ЗАКЛЮЧЕНИЕ
Содержание контролируемых химических элементов в сварных соединениях соответствует требованиям ТУ 1211-014-2148124202-2012.
Инженер-лаборант ИЛ, II уровень, удостоверение №НОАП-0035-4133 |  |  |  | ___________ | М.И. Никулин

## 150 планка
ООО «Алитер-Акси» |  |  | Санкт-Петербург, г. Колпино, Ижорский завод, д.43, лит.АЮ Испытательная лаборатория Свидетельство об аккредитации № ИЛ/ЛРИ-01323 Дата регистрации 26.04.2019г.
П Р О Т О К О Л № 78/2022с от 19 августа 2022г.
по рентгенофлуоресцентному анализу сварных соединений
по договору: | 758/21 от 28.05.2021г., ООО КИНЕФ, Печь П-103 установки ЛЧ-35/11-1000.
Планка на 5 труб, 48 изделий.
№ договора, наименование Заказчика и объекта
по чертежу: | П103-337619.150.00ТБ (П103-337619.150.00)
Изготовитель: |  |  | ООО "Алитер-Акси"
Место проведения контроля: |  |  | Санкт-Петербург, г. Колпино, Ижорский завод, д.43, лит.АЮ
Материал и типоразмер элементов: |  |  | 20Х23Н13+20Х23Н13; L=1112 мм.
Способ сварки: |  |  | МАДП
Сварочные материалы: |  |  | Проволока SMT-309 LSi Inox.
Сведения об используемом оборудовании: |  |  | Портативный рентгенофлуоресцентный анализатор S1 TITAN, зав.№ 600N4114, свидетельство о поверке № 23577-П25/21 действительно до 14.11.2022г.
Рентгенофлуоресцентный анализ сварных соединений элементов проведен в соответствии с ГОСТ 28033-89 и руководством по эксплуатации оборудования S1 TITAN.
РЕЗУЛЬТАТЫ
№ сварного соединения | Дата контроля | Длина сварного соединения, мм | Содержание элементов, %
|  |  | Cr | Ni | Mo | Ti | Nb
1 | 2 | 3 | 4 | 5 | 6 | 7 | 8
П103-337619.150.00, изделие 1
У15-1-1 | 2022-08-19 | 1112 | 25 | 13.93 | присутств. | отсутств. | отсутств.
У15-1-2 | 2022-08-19 | 1112 | 24.84 | 12.63 | присутств. | отсутств. | отсутств.
П103-337619.150.00, изделие 2
У15-2-1 | 2022-08-19 | 1112 | 23.85 | 13.99 | присутств. | отсутств. | отсутств.
У15-2-2 | 2022-08-19 | 1112 | 23 | 13.61 | присутств. | отсутств. | отсутств.
П103-337619.150.00, изделие 3
У15-3-1 | 2022-08-19 | 1112 | 23.27 | 13.83 | присутств. | отсутств. | отсутств.
У15-3-2 | 2022-08-19 | 1112 | 24.18 | 13.88 | присутств. | отсутств. | отсутств.
П103-337619.150.00, изделие 4
У15-4-1 | 2022-08-19 | 1112 | 24.73 | 13.84 | присутств. | отсутств. | отсутств.
У15-4-2 | 2022-08-19 | 1112 | 23.71 | 12.84 | присутств. | отсутств. | отсутств.
П103-337619.150.00, изделие 5
У15-5-1 | 2022-08-19 | 1112 | 23.59 | 12.38 | присутств. | отсутств. | отсутств.
У15-5-2 | 2022-08-19 | 1112 | 23.54 | 12.6 | присутств. | отсутств. | отсутств.
П103-337619.150.00, изделие 6
У15-6-1 | 2022-08-19 | 1112 | 24.67 | 12.06 | присутств. | отсутств. | отсутств.
У15-6-2 | 2022-08-19 | 1112 | 24.92 | 13.09 | присутств. | отсутств. | отсутств.
П103-337619.150.00, изделие 7
У15-7-1 | 2022-08-18 | 1112 | 24.32 | 12.8 | присутств. | отсутств. | отсутств.
У15-7-2 | 2022-08-18 | 1112 | 24.48 | 12.5 | присутств. | отсутств. | отсутств.
П103-337619.150.00, изделие 8
У15-8-1 | 2022-08-18 | 1112 | 23.71 | 12.35 | присутств. | отсутств. | отсутств.
У15-8-2 | 2022-08-18 | 1112 | 24.49 | 12.62 | присутств. | отсутств. | отсутств.
П103-337619.150.00, изделие 9
У15-9-1 | 2022-08-18 | 1112 | 24.69 | 13.03 | присутств. | отсутств. | отсутств.
У15-9-2 | 2022-08-18 | 1112 | 24.63 | 12.48 | присутств. | отсутств. | отсутств.
П103-337619.150.00, изделие 10
У15-10-1 | 2022-08-18 | 1112 | 24.7 | 12.58 | присутств. | отсутств. | отсутств.
У15-10-2 | 2022-08-18 | 1112 | 24.41 | 12.45 | присутств. | отсутств. | отсутств.
П103-337619.150.00, изделие 11
У15-11-1 | 2022-08-18 | 1112 | 23.23 | 13.33 | присутств. | отсутств. | отсутств.
У15-11-2 | 2022-08-18 | 1112 | 24.71 | 12.58 | присутств. | отсутств. | отсутств.
П103-337619.150.00, изделие 12
У15-12-1 | 2022-08-18 | 1112 | 23.94 | 12.88 | присутств. | отсутств. | отсутств.
У15-12-2 | 2022-08-18 | 1112 | 24.13 | 13.33 | присутств. | отсутств. | отсутств.
П103-337619.150.00, изделие 13
У15-13-1 | 2022-08-18 | 1112 | 24.71 | 13.44 | присутств. | отсутств. | отсутств.
№ сварного соединения | Дата контроля | Длина сварного соединения, мм | Содержание элементов, %
|  |  | Cr | Ni | Mo | Ti | Nb
1 | 2 | 3 | 4 | 5 | 6 | 7 | 8
У15-13-2 | 2022-08-18 | 1112 | 24.04 | 13.09 | присутств. | отсутств. | отсутств.
П103-337619.150.00, изделие 14
У15-14-1 | 2022-08-18 | 1112 | 24.9 | 12.42 | присутств. | отсутств. | отсутств.
У15-14-2 | 2022-08-18 | 1112 | 23.89 | 12.69 | присутств. | отсутств. | отсутств.
П103-337619.150.00, изделие 15
У15-15-1 | 2022-08-18 | 1112 | 24.55 | 13.21 | присутств. | отсутств. | отсутств.
У15-15-2 | 2022-08-18 | 1112 | 24.2 | 13.89 | присутств. | отсутств. | отсутств.
П103-337619.150.00, изделие 16
У15-16-1 | 2022-08-18 | 1112 | 24.36 | 12.13 | присутств. | отсутств. | отсутств.
У15-16-2 | 2022-08-18 | 1112 | 23.06 | 12.01 | присутств. | отсутств. | отсутств.
П103-337619.150.00, изделие 17
У15-17-1 | 2022-08-09 | 1112 | 24.3 | 12.67 | присутств. | отсутств. | отсутств.
У15-17-2 | 2022-08-09 | 1112 | 24.33 | 12.55 | присутств. | отсутств. | отсутств.
П103-337619.150.00, изделие 18
У15-18-1 | 2022-08-09 | 1112 | 23.73 | 13.42 | присутств. | отсутств. | отсутств.
У15-18-2 | 2022-08-09 | 1112 | 24.47 | 12.22 | присутств. | отсутств. | отсутств.
П103-337619.150.00, изделие 19
У15-19-1 | 2022-08-09 | 1112 | 24.36 | 12.96 | присутств. | отсутств. | отсутств.
У15-19-2 | 2022-08-09 | 1112 | 24.65 | 12.71 | присутств. | отсутств. | отсутств.
П103-337619.150.00, изделие 20
У15-20-1 | 2022-08-09 | 1112 | 24.74 | 13.17 | присутств. | отсутств. | отсутств.
У15-20-2 | 2022-08-09 | 1112 | 24.75 | 13.9 | присутств. | отсутств. | отсутств.
П103-337619.150.00, изделие 21
У15-21-1 | 2022-08-18 | 1112 | 24.51 | 13.45 | присутств. | отсутств. | отсутств.
У15-21-2 | 2022-08-18 | 1112 | 24.49 | 12.11 | присутств. | отсутств. | отсутств.
П103-337619.150.00, изделие 22
У15-22-1 | 2022-08-08 | 1112 | 24.09 | 12.04 | присутств. | отсутств. | отсутств.
У15-22-2 | 2022-08-08 | 1112 | 24.15 | 13.49 | присутств. | отсутств. | отсутств.
П103-337619.150.00, изделие 23
У15-23-1 | 2022-08-08 | 1112 | 23.31 | 12.95 | присутств. | отсутств. | отсутств.
У15-23-2 | 2022-08-08 | 1112 | 24.89 | 12.49 | присутств. | отсутств. | отсутств.
П103-337619.150.00, изделие 24
У15-24-1 | 2022-08-08 | 1112 | 24.84 | 12.83 | присутств. | отсутств. | отсутств.
У15-24-2 | 2022-08-08 | 1112 | 23.69 | 13.06 | присутств. | отсутств. | отсутств.
П103-337619.150.00, изделие 25
У15-25-1 | 2022-08-08 | 1112 | 23.71 | 12.17 | присутств. | отсутств. | отсутств.
У15-25-2 | 2022-08-08 | 1112 | 24.22 | 12.48 | присутств. | отсутств. | отсутств.
П103-337619.150.00, изделие 26
У15-26-1 | 2022-08-08 | 1112 | 23.56 | 13.96 | присутств. | отсутств. | отсутств.
У15-26-2 | 2022-08-08 | 1112 | 24.63 | 12.67 | присутств. | отсутств. | отсутств.
П103-337619.150.00, изделие 27
У15-27-1 | 2022-08-18 | 1112 | 23.02 | 13.94 | присутств. | отсутств. | отсутств.
У15-27-2 | 2022-08-18 | 1112 | 24.73 | 13.9 | присутств. | отсутств. | отсутств.
П103-337619.150.00, изделие 28
У15-28-1 | 2022-08-18 | 1112 | 23.33 | 13.88 | присутств. | отсутств. | отсутств.
У15-28-2 | 2022-08-18 | 1112 | 23.19 | 12.96 | присутств. | отсутств. | отсутств.
П103-337619.150.00, изделие 29
У15-29-1 | 2022-08-18 | 1112 | 24.39 | 12.14 | присутств. | отсутств. | отсутств.
У15-29-2 | 2022-08-18 | 1112 | 23.84 | 12.64 | присутств. | отсутств. | отсутств.
П103-337619.150.00, изделие 30
У15-30-1 | 2022-08-18 | 1112 | 23.58 | 13.58 | присутств. | отсутств. | отсутств.
У15-30-2 | 2022-08-18 | 1112 | 23.39 | 12.87 | присутств. | отсутств. | отсутств.
П103-337619.150.00, изделие 31
У15-31-1 | 2022-08-18 | 1112 | 24.41 | 13.65 | присутств. | отсутств. | отсутств.
У15-31-2 | 2022-08-18 | 1112 | 23.66 | 12.42 | присутств. | отсутств. | отсутств.
П103-337619.150.00, изделие 32
У15-32-1 | 2022-08-18 | 1112 | 23.73 | 13.59 | присутств. | отсутств. | отсутств.
У15-32-2 | 2022-08-18 | 1112 | 24.9 | 12.89 | присутств. | отсутств. | отсутств.
П103-337619.150.00, изделие 33
У15-33-1 | 2022-08-18 | 1112 | 24.3 | 12.09 | присутств. | отсутств. | отсутств.
У15-33-2 | 2022-08-18 | 1112 | 23.83 | 13.31 | присутств. | отсутств. | отсутств.
П103-337619.150.00, изделие 34
У15-34-1 | 2022-08-08 | 1112 | 23.14 | 13.04 | присутств. | отсутств. | отсутств.
У15-34-2 | 2022-08-08 | 1112 | 23.05 | 13.87 | присутств. | отсутств. | отсутств.
П103-337619.150.00, изделие 35
У15-35-1 | 2022-08-08 | 1112 | 24.71 | 13.09 | присутств. | отсутств. | отсутств.
У15-35-2 | 2022-08-08 | 1112 | 24.64 | 13.94 | присутств. | отсутств. | отсутств.
П103-337619.150.00, изделие 36
№ сварного соединения | Дата контроля | Длина сварного соединения, мм | Содержание элементов, %
|  |  | Cr | Ni | Mo | Ti | Nb
1 | 2 | 3 | 4 | 5 | 6 | 7 | 8
У15-36-1 | 2022-08-08 | 1112 | 24.74 | 12.36 | присутств. | отсутств. | отсутств.
У15-36-2 | 2022-08-08 | 1112 | 24 | 13.34 | присутств. | отсутств. | отсутств.
П103-337619.150.00, изделие 37
У15-37-1 | 2022-08-08 | 1112 | 24.69 | 12.08 | присутств. | отсутств. | отсутств.
У15-37-2 | 2022-08-08 | 1112 | 24.12 | 13.01 | присутств. | отсутств. | отсутств.
П103-337619.150.00, изделие 38
У15-38-1 | 2022-08-08 | 1112 | 24.82 | 12.13 | присутств. | отсутств. | отсутств.
У15-38-2 | 2022-08-08 | 1112 | 23.01 | 13.13 | присутств. | отсутств. | отсутств.
П103-337619.150.00, изделие 39
У15-39-1 | 2022-08-08 | 1112 | 24.12 | 13.67 | присутств. | отсутств. | отсутств.
У15-39-2 | 2022-08-08 | 1112 | 24.87 | 13.15 | присутств. | отсутств. | отсутств.
П103-337619.150.00, изделие 40
У15-40-1 | 2022-08-08 | 1112 | 24.49 | 13.29 | присутств. | отсутств. | отсутств.
У15-40-2 | 2022-08-08 | 1112 | 25 | 12.45 | присутств. | отсутств. | отсутств.
П103-337619.150.00, изделие 41
У15-41-1 | 2022-08-08 | 1112 | 24.96 | 12.19 | присутств. | отсутств. | отсутств.
У15-41-2 | 2022-08-08 | 1112 | 24.5 | 12.4 | присутств. | отсутств. | отсутств.
П103-337619.150.00, изделие 42
У15-42-1 | 2022-08-08 | 1112 | 24.62 | 12.88 | присутств. | отсутств. | отсутств.
У15-42-2 | 2022-08-08 | 1112 | 23.87 | 12.53 | присутств. | отсутств. | отсутств.
П103-337619.150.00, изделие 43
У15-43-1 | 2022-08-08 | 1112 | 23.82 | 13.54 | присутств. | отсутств. | отсутств.
У15-43-2 | 2022-08-08 | 1112 | 24.55 | 12.3 | присутств. | отсутств. | отсутств.
П103-337619.150.00, изделие 44
У15-44-1 | 2022-08-08 | 1112 | 24.61 | 12.38 | присутств. | отсутств. | отсутств.
У15-44-2 | 2022-08-08 | 1112 | 23.22 | 12.68 | присутств. | отсутств. | отсутств.
П103-337619.150.00, изделие 45
У15-45-1 | 2022-08-08 | 1112 | 23.53 | 13.48 | присутств. | отсутств. | отсутств.
У15-45-2 | 2022-08-08 | 1112 | 23.11 | 12.29 | присутств. | отсутств. | отсутств.
П103-337619.150.00, изделие 46
У15-46-1 | 2022-08-08 | 1112 | 23.64 | 12.74 | присутств. | отсутств. | отсутств.
У15-46-2 | 2022-08-08 | 1112 | 24.39 | 12.05 | присутств. | отсутств. | отсутств.
П103-337619.150.00, изделие 47
У15-47-1 | 2022-08-08 | 1112 | 24.73 | 13.19 | присутств. | отсутств. | отсутств.
У15-47-2 | 2022-08-08 | 1112 | 24.95 | 12.06 | присутств. | отсутств. | отсутств.
П103-337619.150.00, изделие 48
У15-48-1 | 2022-08-08 | 1112 | 24.2 | 13.83 | присутств. | отсутств. | отсутств.
У15-48-2 | 2022-08-08 | 1112 | 24.85 | 12.44 | присутств. | отсутств. | отсутств.
ЗАКЛЮЧЕНИЕ
Содержание контролируемых химических элементов в сварных соединениях соответствует требованиям ТУ 1211-014-2148124202-2012.
Инженер-лаборант ИЛ, II уровень, удостоверение №НОАП-0035-4133 |  |  |  | ___________ | М.И. Никулин

## 160 планка
ООО «Алитер-Акси» |  |  | Санкт-Петербург, г. Колпино, Ижорский завод, д.43, лит.АЮ Испытательная лаборатория Свидетельство об аккредитации № ИЛ/ЛРИ-01323 Дата регистрации 26.04.2019г.
П Р О Т О К О Л № 79/2022с от 25 августа 2022г.
по рентгенофлуоресцентному анализу сварных соединений
по договору: | 758/21 от 28.05.2021г., ООО КИНЕФ, Печь П-103 установки ЛЧ-35/11-1000.
Планка на 6 труб, 48 изделий.
№ договора, наименование Заказчика и объекта
по чертежу: | П103-337619.160.00ТБ (П103-337619.160.00)
Изготовитель: |  |  | ООО "Алитер-Акси"
Место проведения контроля: |  |  | Санкт-Петербург, г. Колпино, Ижорский завод, д.43, лит.АЮ
Материал и типоразмер элементов: |  |  | 20Х23Н13+20Х23Н13; L=1325 мм.
Способ сварки: |  |  | МАДП
Сварочные материалы: |  |  | Проволока SMT-309 LSi Inox.
Сведения об используемом оборудовании: |  |  | Портативный рентгенофлуоресцентный анализатор S1 TITAN, зав.№ 600N4114, свидетельство о поверке № 23577-П25/21 действительно до 14.11.2022г.
Рентгенофлуоресцентный анализ сварных соединений элементов проведен в соответствии с ГОСТ 28033-89 и руководством по эксплуатации оборудования S1 TITAN.
РЕЗУЛЬТАТЫ
№ сварного соединения | Дата контроля | Длина сварного соединения, мм | Содержание элементов, %
|  |  | Cr | Ni | Mo | Ti | Nb
1 | 2 | 3 | 4 | 5 | 6 | 7 | 8
П103-337619.160.00, изделие 1
У16-1-1 | 2022-08-25 | 1325 | 23.52 | 12.61 | присутств. | отсутств. | отсутств.
У16-1-2 | 2022-08-25 | 1325 | 23.44 | 13.04 | присутств. | отсутств. | отсутств.
П103-337619.160.00, изделие 2
У16-2-1 | 2022-08-25 | 1325 | 24.36 | 13.15 | присутств. | отсутств. | отсутств.
У16-2-2 | 2022-08-25 | 1325 | 23.12 | 12.87 | присутств. | отсутств. | отсутств.
П103-337619.160.00, изделие 3
У16-3-1 | 2022-08-25 | 1325 | 23.06 | 12.85 | присутств. | отсутств. | отсутств.
У16-3-2 | 2022-08-25 | 1325 | 24.54 | 12.33 | присутств. | отсутств. | отсутств.
П103-337619.160.00, изделие 4
У16-4-1 | 2022-08-25 | 1325 | 24.12 | 13.94 | присутств. | отсутств. | отсутств.
У16-4-2 | 2022-08-25 | 1325 | 23.17 | 12.33 | присутств. | отсутств. | отсутств.
П103-337619.160.00, изделие 5
У16-5-1 | 2022-08-25 | 1325 | 23.96 | 12.41 | присутств. | отсутств. | отсутств.
У16-5-2 | 2022-08-25 | 1325 | 23.3 | 12.96 | присутств. | отсутств. | отсутств.
П103-337619.160.00, изделие 6
У16-6-1 | 2022-08-25 | 1325 | 23.99 | 13.56 | присутств. | отсутств. | отсутств.
У16-6-2 | 2022-08-25 | 1325 | 24.28 | 12.52 | присутств. | отсутств. | отсутств.
П103-337619.160.00, изделие 7
У16-7-1 | 2022-08-25 | 1325 | 24.6 | 12.74 | присутств. | отсутств. | отсутств.
У16-7-2 | 2022-08-25 | 1325 | 23.27 | 13.9 | присутств. | отсутств. | отсутств.
П103-337619.160.00, изделие 8
У16-8-1 | 2022-08-25 | 1325 | 24.46 | 12.42 | присутств. | отсутств. | отсутств.
У16-8-2 | 2022-08-25 | 1325 | 23.23 | 13.2 | присутств. | отсутств. | отсутств.
П103-337619.160.00, изделие 9
У16-9-1 | 2022-08-25 | 1325 | 23.65 | 12.97 | присутств. | отсутств. | отсутств.
У16-9-2 | 2022-08-25 | 1325 | 23.31 | 12.45 | присутств. | отсутств. | отсутств.
П103-337619.160.00, изделие 10
У16-10-1 | 2022-08-25 | 1325 | 23.58 | 12.56 | присутств. | отсутств. | отсутств.
У16-10-2 | 2022-08-25 | 1325 | 23.98 | 12.04 | присутств. | отсутств. | отсутств.
П103-337619.160.00, изделие 11
У16-11-1 | 2022-08-25 | 1325 | 23.46 | 12.62 | присутств. | отсутств. | отсутств.
У16-11-2 | 2022-08-25 | 1325 | 23.82 | 13.08 | присутств. | отсутств. | отсутств.
П103-337619.160.00, изделие 12
У16-12-1 | 2022-08-25 | 1325 | 23.08 | 13.58 | присутств. | отсутств. | отсутств.
У16-12-2 | 2022-08-25 | 1325 | 23.64 | 12.49 | присутств. | отсутств. | отсутств.
П103-337619.160.00, изделие 13
У16-13-1 | 2022-08-24 | 1325 | 23.88 | 13.05 | присутств. | отсутств. | отсутств.
№ сварного соединения | Дата контроля | Длина сварного соединения, мм | Содержание элементов, %
|  |  | Cr | Ni | Mo | Ti | Nb
1 | 2 | 3 | 4 | 5 | 6 | 7 | 8
У16-13-2 | 2022-08-24 | 1325 | 24.1 | 12.55 | присутств. | отсутств. | отсутств.
П103-337619.160.00, изделие 14
У16-14-1 | 2022-08-24 | 1325 | 24 | 13.06 | присутств. | отсутств. | отсутств.
У16-14-2 | 2022-08-24 | 1325 | 24.23 | 12.6 | присутств. | отсутств. | отсутств.
П103-337619.160.00, изделие 15
У16-15-1 | 2022-08-24 | 1325 | 24.33 | 12.93 | присутств. | отсутств. | отсутств.
У16-15-2 | 2022-08-24 | 1325 | 23.22 | 13.32 | присутств. | отсутств. | отсутств.
П103-337619.160.00, изделие 16
У16-16-1 | 2022-08-25 | 1325 | 23.64 | 13.18 | присутств. | отсутств. | отсутств.
У16-16-2 | 2022-08-25 | 1325 | 23.57 | 13.25 | присутств. | отсутств. | отсутств.
П103-337619.160.00, изделие 17
У16-17-1 | 2022-08-25 | 1325 | 23.03 | 13.06 | присутств. | отсутств. | отсутств.
У16-17-2 | 2022-08-25 | 1325 | 23.68 | 12.39 | присутств. | отсутств. | отсутств.
П103-337619.160.00, изделие 18
У16-18-1 | 2022-08-25 | 1325 | 24.4 | 12.24 | присутств. | отсутств. | отсутств.
У16-18-2 | 2022-08-25 | 1325 | 24.53 | 13.23 | присутств. | отсутств. | отсутств.
П103-337619.160.00, изделие 19
У16-19-1 | 2022-08-25 | 1325 | 24.81 | 13.3 | присутств. | отсутств. | отсутств.
У16-19-2 | 2022-08-25 | 1325 | 23.17 | 13.36 | присутств. | отсутств. | отсутств.
П103-337619.160.00, изделие 20
У16-20-1 | 2022-08-25 | 1325 | 23.44 | 12.73 | присутств. | отсутств. | отсутств.
У16-20-2 | 2022-08-25 | 1325 | 24.4 | 13.65 | присутств. | отсутств. | отсутств.
П103-337619.160.00, изделие 21
У16-21-1 | 2022-08-25 | 1325 | 24.44 | 13.44 | присутств. | отсутств. | отсутств.
У16-21-2 | 2022-08-25 | 1325 | 23.21 | 12.98 | присутств. | отсутств. | отсутств.
П103-337619.160.00, изделие 22
У16-22-1 | 2022-08-25 | 1325 | 24.61 | 12.86 | присутств. | отсутств. | отсутств.
У16-22-2 | 2022-08-25 | 1325 | 24.68 | 13.71 | присутств. | отсутств. | отсутств.
П103-337619.160.00, изделие 23
У16-23-1 | 2022-08-25 | 1325 | 23.57 | 12.51 | присутств. | отсутств. | отсутств.
У16-23-2 | 2022-08-25 | 1325 | 24.55 | 12.87 | присутств. | отсутств. | отсутств.
П103-337619.160.00, изделие 24
У16-24-1 | 2022-08-25 | 1325 | 24.36 | 13.7 | присутств. | отсутств. | отсутств.
У16-24-2 | 2022-08-25 | 1325 | 24.64 | 12.24 | присутств. | отсутств. | отсутств.
П103-337619.160.00, изделие 25
У16-25-1 | 2022-08-25 | 1325 | 23.22 | 12.6 | присутств. | отсутств. | отсутств.
У16-25-2 | 2022-08-25 | 1325 | 24.49 | 13.49 | присутств. | отсутств. | отсутств.
П103-337619.160.00, изделие 26
У16-26-1 | 2022-08-25 | 1325 | 23.7 | 13.67 | присутств. | отсутств. | отсутств.
У16-26-2 | 2022-08-25 | 1325 | 23.34 | 12.61 | присутств. | отсутств. | отсутств.
П103-337619.160.00, изделие 27
У16-27-1 | 2022-08-25 | 1325 | 24.8 | 13.19 | присутств. | отсутств. | отсутств.
У16-27-2 | 2022-08-25 | 1325 | 24.98 | 12.56 | присутств. | отсутств. | отсутств.
П103-337619.160.00, изделие 28
У16-28-1 | 2022-08-24 | 1325 | 23.76 | 12.67 | присутств. | отсутств. | отсутств.
У16-28-2 | 2022-08-24 | 1325 | 24.67 | 13.27 | присутств. | отсутств. | отсутств.
П103-337619.160.00, изделие 29
У16-29-1 | 2022-08-24 | 1325 | 23.9 | 13.62 | присутств. | отсутств. | отсутств.
У16-29-2 | 2022-08-24 | 1325 | 23.56 | 12.68 | присутств. | отсутств. | отсутств.
П103-337619.160.00, изделие 30
У16-30-1 | 2022-08-24 | 1325 | 24.59 | 13.95 | присутств. | отсутств. | отсутств.
У16-30-2 | 2022-08-24 | 1325 | 24.32 | 12.24 | присутств. | отсутств. | отсутств.
П103-337619.160.00, изделие 31
У16-31-1 | 2022-08-23 | 1325 | 23.41 | 12.82 | присутств. | отсутств. | отсутств.
У16-31-2 | 2022-08-23 | 1325 | 24.92 | 12 | присутств. | отсутств. | отсутств.
П103-337619.160.00, изделие 32
У16-32-1 | 2022-08-24 | 1325 | 23.82 | 13.75 | присутств. | отсутств. | отсутств.
У16-32-2 | 2022-08-24 | 1325 | 23.38 | 12.62 | присутств. | отсутств. | отсутств.
П103-337619.160.00, изделие 33
У16-33-1 | 2022-08-24 | 1325 | 23.46 | 13.74 | присутств. | отсутств. | отсутств.
У16-33-2 | 2022-08-24 | 1325 | 24.41 | 13.05 | присутств. | отсутств. | отсутств.
П103-337619.160.00, изделие 34
У16-34-1 | 2022-08-24 | 1325 | 24.23 | 13.44 | присутств. | отсутств. | отсутств.
У16-34-2 | 2022-08-24 | 1325 | 24.56 | 13.38 | присутств. | отсутств. | отсутств.
П103-337619.160.00, изделие 35
У16-35-1 | 2022-08-23 | 1325 | 23.51 | 12.06 | присутств. | отсутств. | отсутств.
У16-35-2 | 2022-08-23 | 1325 | 23.5 | 12.32 | присутств. | отсутств. | отсутств.
П103-337619.160.00, изделие 36
№ сварного соединения | Дата контроля | Длина сварного соединения, мм | Содержание элементов, %
|  |  | Cr | Ni | Mo | Ti | Nb
1 | 2 | 3 | 4 | 5 | 6 | 7 | 8
У16-36-1 | 2022-08-24 | 1325 | 23.95 | 12.75 | присутств. | отсутств. | отсутств.
У16-36-2 | 2022-08-24 | 1325 | 23.32 | 13.3 | присутств. | отсутств. | отсутств.
П103-337619.160.00, изделие 37
У16-37-1 | 2022-08-24 | 1325 | 24.92 | 13.08 | присутств. | отсутств. | отсутств.
У16-37-2 | 2022-08-24 | 1325 | 23.45 | 13.5 | присутств. | отсутств. | отсутств.
П103-337619.160.00, изделие 38
У16-38-1 | 2022-08-24 | 1325 | 23.95 | 12.99 | присутств. | отсутств. | отсутств.
У16-38-2 | 2022-08-24 | 1325 | 24.49 | 12.38 | присутств. | отсутств. | отсутств.
П103-337619.160.00, изделие 39
У16-39-1 | 2022-08-23 | 1325 | 24.86 | 12.24 | присутств. | отсутств. | отсутств.
У16-39-2 | 2022-08-23 | 1325 | 23.8 | 13.99 | присутств. | отсутств. | отсутств.
П103-337619.160.00, изделие 40
У16-40-1 | 2022-08-23 | 1325 | 23.87 | 12.36 | присутств. | отсутств. | отсутств.
У16-40-2 | 2022-08-23 | 1325 | 23.26 | 12.61 | присутств. | отсутств. | отсутств.
П103-337619.160.00, изделие 41
У16-41-1 | 2022-08-23 | 1325 | 24.6 | 13.95 | присутств. | отсутств. | отсутств.
У16-41-2 | 2022-08-23 | 1325 | 23.66 | 13.51 | присутств. | отсутств. | отсутств.
П103-337619.160.00, изделие 42
У16-42-1 | 2022-08-23 | 1325 | 23.6 | 12.57 | присутств. | отсутств. | отсутств.
У16-42-2 | 2022-08-23 | 1325 | 24.3 | 12.75 | присутств. | отсутств. | отсутств.
П103-337619.160.00, изделие 43
У16-43-1 | 2022-08-23 | 1325 | 24.06 | 13.77 | присутств. | отсутств. | отсутств.
У16-43-2 | 2022-08-23 | 1325 | 23.52 | 12.74 | присутств. | отсутств. | отсутств.
П103-337619.160.00, изделие 44
У16-44-1 | 2022-08-23 | 1325 | 23 | 12.61 | присутств. | отсутств. | отсутств.
У16-44-2 | 2022-08-23 | 1325 | 23.89 | 12.43 | присутств. | отсутств. | отсутств.
П103-337619.160.00, изделие 45
У16-45-1 | 2022-08-23 | 1325 | 23.32 | 13.99 | присутств. | отсутств. | отсутств.
У16-45-2 | 2022-08-23 | 1325 | 23.42 | 13.51 | присутств. | отсутств. | отсутств.
П103-337619.160.00, изделие 46
У16-46-1 | 2022-08-23 | 1325 | 24.35 | 13.07 | присутств. | отсутств. | отсутств.
У16-46-2 | 2022-08-23 | 1325 | 24.27 | 13.22 | присутств. | отсутств. | отсутств.
П103-337619.160.00, изделие 47
У16-47-1 | 2022-08-23 | 1325 | 24.86 | 13.31 | присутств. | отсутств. | отсутств.
У16-47-2 | 2022-08-23 | 1325 | 23.69 | 12.18 | присутств. | отсутств. | отсутств.
П103-337619.160.00, изделие 48
У16-48-1 | 2022-08-23 | 1325 | 23.39 | 13.38 | присутств. | отсутств. | отсутств.
У16-48-2 | 2022-08-23 | 1325 | 24.75 | 13.61 | присутств. | отсутств. | отсутств.
ЗАКЛЮЧЕНИЕ
Содержание контролируемых химических элементов в сварных соединениях соответствует требованиям ТУ 1211-014-2148124202-2012.
Инженер-лаборант ИЛ, II уровень, удостоверение №НОАП-0035-4133 |  |  |  | ___________ | М.И. Никулин

## 170 планка
ООО «Алитер-Акси» |  |  | Санкт-Петербург, г. Колпино, Ижорский завод, д.43, лит.АЮ Испытательная лаборатория Свидетельство об аккредитации № ИЛ/ЛРИ-01323 Дата регистрации 26.04.2019г.
П Р О Т О К О Л № 80/2022с от 04 августа 2022г.
по рентгенофлуоресцентному анализу сварных соединений
по договору: | 758/21 от 28.05.2021г., ООО КИНЕФ, Печь П-103 установки ЛЧ-35/11-1000.
Планка на 5 труб, 24 изделия.
№ договора, наименование Заказчика и объекта
по чертежу: | П103-337619.170.00ТБ (П103-337619.170.00)
Изготовитель: |  |  | ООО "Алитер-Акси"
Место проведения контроля: |  |  | Санкт-Петербург, г. Колпино, Ижорский завод, д.43, лит.АЮ
Материал и типоразмер элементов: |  |  | 20Х23Н13+20Х23Н13; L=1279 мм.
Способ сварки: |  |  | МАДП
Сварочные материалы: |  |  | Проволока SMT 309 LSi Inox.
Сведения об используемом оборудовании: |  |  | Портативный рентгенофлуоресцентный анализатор S1 TITAN, зав.№ 600N4114, свидетельство о поверке № 23577-П25/21 действительно до 14.11.2022г.
Рентгенофлуоресцентный анализ сварных соединений элементов проведен в соответствии с ГОСТ 28033-89 и руководством по эксплуатации оборудования S1 TITAN.
РЕЗУЛЬТАТЫ
№ сварного соединения | Дата контроля | Длина сварного соединения, мм | Содержание элементов, %
|  |  | Cr | Ni | Mo | Ti | Nb
1 | 2 | 3 | 4 | 5 | 6 | 7 | 8
П103-337619.170.00, изделие 1
У17-1-1 | 2022-08-04 | 1279 | 24.07 | 13.76 | присутств. | отсутств. | отсутств.
У17-1-2 | 2022-08-04 | 1279 | 24.86 | 12.47 | присутств. | отсутств. | отсутств.
П103-337619.170.00, изделие 2
У17-2-1 | 2022-08-04 | 1279 | 24.94 | 13.89 | присутств. | отсутств. | отсутств.
У17-2-2 | 2022-08-04 | 1279 | 24.76 | 13.83 | присутств. | отсутств. | отсутств.
П103-337619.170.00, изделие 3
У17-3-1 | 2022-08-04 | 1279 | 23.56 | 12.62 | присутств. | отсутств. | отсутств.
У17-3-2 | 2022-08-04 | 1279 | 23.75 | 13.59 | присутств. | отсутств. | отсутств.
П103-337619.170.00, изделие 4
У17-4-1 | 2022-08-04 | 1279 | 23.77 | 12.74 | присутств. | отсутств. | отсутств.
У17-4-2 | 2022-08-04 | 1279 | 24.32 | 13.43 | присутств. | отсутств. | отсутств.
П103-337619.170.00, изделие 5
У17-5-1 | 2022-08-04 | 1279 | 23.01 | 13.84 | присутств. | отсутств. | отсутств.
У17-5-2 | 2022-08-04 | 1279 | 24.82 | 13.13 | присутств. | отсутств. | отсутств.
П103-337619.170.00, изделие 6
У17-6-1 | 2022-08-04 | 1279 | 24.81 | 13.85 | присутств. | отсутств. | отсутств.
У17-6-2 | 2022-08-04 | 1279 | 24.06 | 12.24 | присутств. | отсутств. | отсутств.
П103-337619.170.00, изделие 7
У17-7-1 | 2022-08-04 | 1279 | 23.72 | 12.81 | присутств. | отсутств. | отсутств.
У17-7-2 | 2022-08-04 | 1279 | 24.08 | 12.61 | присутств. | отсутств. | отсутств.
П103-337619.170.00, изделие 8
У17-8-1 | 2022-08-04 | 1279 | 24.86 | 12.19 | присутств. | отсутств. | отсутств.
У17-8-2 | 2022-08-04 | 1279 | 23.76 | 13.19 | присутств. | отсутств. | отсутств.
П103-337619.170.00, изделие 9
У17-9-1 | 2022-08-04 | 1279 | 24.83 | 13.13 | присутств. | отсутств. | отсутств.
У17-9-2 | 2022-08-04 | 1279 | 24.66 | 12.74 | присутств. | отсутств. | отсутств.
П103-337619.170.00, изделие 10
№ сварного соединения | Дата контроля | Длина сварного соединения, мм | Содержание элементов, %
|  |  | Cr | Ni | Mo | Ti | Nb
1 | 2 | 3 | 4 | 5 | 6 | 7 | 8
У17-10-1 | 2022-08-04 | 1279 | 23.32 | 12.04 | присутств. | отсутств. | отсутств.
У17-10-2 | 2022-08-04 | 1279 | 23 | 13.64 | присутств. | отсутств. | отсутств.
П103-337619.170.00, изделие 11
У17-11-1 | 2022-08-04 | 1279 | 24.93 | 12.42 | присутств. | отсутств. | отсутств.
У17-11-2 | 2022-08-04 | 1279 | 23.02 | 12.47 | присутств. | отсутств. | отсутств.
П103-337619.170.00, изделие 12
У17-12-1 | 2022-08-04 | 1279 | 24.05 | 13.03 | присутств. | отсутств. | отсутств.
У17-12-2 | 2022-08-04 | 1279 | 24.65 | 13.67 | присутств. | отсутств. | отсутств.
П103-337619.170.00, изделие 13
У17-13-1 | 2022-08-04 | 1279 | 23.8 | 13.18 | присутств. | отсутств. | отсутств.
У17-13-2 | 2022-08-04 | 1279 | 24.57 | 13.02 | присутств. | отсутств. | отсутств.
П103-337619.170.00, изделие 14
У17-14-1 | 2022-08-04 | 1279 | 23.36 | 13.6 | присутств. | отсутств. | отсутств.
У17-14-2 | 2022-08-04 | 1279 | 24.02 | 12.76 | присутств. | отсутств. | отсутств.
П103-337619.170.00, изделие 15
У17-15-1 | 2022-08-04 | 1279 | 24.19 | 12.23 | присутств. | отсутств. | отсутств.
У17-15-2 | 2022-08-04 | 1279 | 24.87 | 13.17 | присутств. | отсутств. | отсутств.
П103-337619.170.00, изделие 16
У17-16-1 | 2022-08-04 | 1279 | 24.47 | 13.5 | присутств. | отсутств. | отсутств.
У17-16-2 | 2022-08-04 | 1279 | 24.3 | 12.71 | присутств. | отсутств. | отсутств.
П103-337619.170.00, изделие 17
У17-17-1 | 2022-08-04 | 1279 | 23.84 | 12.2 | присутств. | отсутств. | отсутств.
У17-17-2 | 2022-08-04 | 1279 | 23.73 | 13.31 | присутств. | отсутств. | отсутств.
П103-337619.170.00, изделие 18
У17-18-1 | 2022-08-04 | 1279 | 23.11 | 12.11 | присутств. | отсутств. | отсутств.
У17-18-2 | 2022-08-04 | 1279 | 23.37 | 13.93 | присутств. | отсутств. | отсутств.
П103-337619.170.00, изделие 19
У17-19-1 | 2022-08-04 | 1279 | 23.07 | 12.25 | присутств. | отсутств. | отсутств.
У17-19-2 | 2022-08-04 | 1279 | 24.53 | 13.75 | присутств. | отсутств. | отсутств.
П103-337619.170.00, изделие 20
У17-20-1 | 2022-08-04 | 1279 | 24.98 | 12.68 | присутств. | отсутств. | отсутств.
У17-20-2 | 2022-08-04 | 1279 | 23.79 | 12.17 | присутств. | отсутств. | отсутств.
П103-337619.170.00, изделие 21
У17-21-1 | 2022-08-04 | 1279 | 24.1 | 12.45 | присутств. | отсутств. | отсутств.
У17-21-2 | 2022-08-04 | 1279 | 24.44 | 12.8 | присутств. | отсутств. | отсутств.
П103-337619.170.00, изделие 22
У17-22-1 | 2022-08-04 | 1279 | 24.68 | 13.46 | присутств. | отсутств. | отсутств.
У17-22-2 | 2022-08-04 | 1279 | 24.39 | 13.14 | присутств. | отсутств. | отсутств.
П103-337619.170.00, изделие 23
У17-23-1 | 2022-08-04 | 1279 | 23.36 | 12.92 | присутств. | отсутств. | отсутств.
У17-23-2 | 2022-08-04 | 1279 | 24.86 | 13.71 | присутств. | отсутств. | отсутств.
П103-337619.170.00, изделие 24
У17-24-1 | 2022-08-04 | 1279 | 23.1 | 12.36 | присутств. | отсутств. | отсутств.
У17-24-2 | 2022-08-04 | 1279 | 23.1 | 12.95 | присутств. | отсутств. | отсутств.
ЗАКЛЮЧЕНИЕ
Содержание контролируемых химических элементов в сварных соединениях соответствует требованиям ТУ 1211-014-2148124202-2012.
Инженер-лаборант ИЛ, II уровень, удостоверение №НОАП-0035-4133 |  |  |  | ___________ |  | М.И. Никулин

## 180планка
ООО «Алитер-Акси» |  |  | Санкт-Петербург, г. Колпино, Ижорский завод, д.43, лит.АЮ Испытательная лаборатория Свидетельство об аккредитации № ИЛ/ЛРИ-01323 Дата регистрации 26.04.2019г.
П Р О Т О К О Л № 81/2022с от 25 августа 2022г.
по рентгенофлуоресцентному анализу сварных соединений
по договору: | 758/21 от 28.05.2021г., ООО КИНЕФ, Печь П-103 установки ЛЧ-35/11-1000.
Поворотное устройство, 6 изделий.
№ договора, наименование Заказчика и объекта
по чертежу: | П103-337619.180.00ТБ (П103-337619.180.00)
Изготовитель: |  |  | ООО "Алитер-Акси"
Место проведения контроля: |  |  | Санкт-Петербург, г. Колпино, Ижорский завод, д.43, лит.АЮ
Материал и типоразмер элементов: |  |  | 15Х5М+15Х5М; L=220 мм, 330 мм, 250 мм.
Способ сварки: |  |  | РАД
Сварочные материалы: |  |  | Проволока EWC CrMo5.
Сведения об используемом оборудовании: |  |  | Портативный рентгенофлуоресцентный анализатор S1 TITAN, зав.№ 600N4114, свидетельство о поверке № 23577-П25/21 действительно до 14.11.2022г.
Рентгенофлуоресцентный анализ сварных соединений элементов проведен в соответствии с ГОСТ 28033-89 и руководством по эксплуатации оборудования S1 TITAN.
РЕЗУЛЬТАТЫ
№ сварного соединения | Дата контроля | Длина сварного соединения, мм | Содержание элементов, %
|  |  | Cr | Mo | Mn | Ti | Nb
1 | 2 | 3 | 4 | 5 | 6 | 7 | 8
П103-337619.180.00, изделие 1
Т18-1-1 | 2022-08-25 | 220 | 5.56 | 0.5 | 0.51 | присутств. | присутств.
Т18-1-2 | 2022-08-25 | 330 | 5.55 | 0.54 | 0.52 | присутств. | присутств.
Т18-1-3 | 2022-08-25 | 330 | 5.72 | 0.54 | 0.5 | присутств. | присутств.
Т18-1-4 | 2022-08-25 | 250 | 5.6 | 0.54 | 0.52 | присутств. | присутств.
Т18-1-5 | 2022-08-25 | 250 | 5.85 | 0.52 | 0.53 | присутств. | присутств.
П103-337619.180.00, изделие 2
Т18-2-1 | 2022-08-25 | 220 | 5.82 | 0.5 | 0.53 | присутств. | присутств.
Т18-2-2 | 2022-08-25 | 330 | 5.73 | 0.55 | 0.53 | присутств. | присутств.
Т18-2-3 | 2022-08-25 | 330 | 5.8 | 0.52 | 0.51 | присутств. | присутств.
Т18-2-4 | 2022-08-25 | 250 | 5.71 | 0.55 | 0.53 | присутств. | присутств.
Т18-2-5 | 2022-08-25 | 250 | 5.9 | 0.52 | 0.51 | присутств. | присутств.
П103-337619.180.00, изделие 3
Т18-3-1 | 2022-08-25 | 220 | 5.83 | 0.53 | 0.52 | присутств. | присутств.
Т18-3-2 | 2022-08-25 | 330 | 5.52 | 0.54 | 0.5 | присутств. | присутств.
Т18-3-3 | 2022-08-25 | 330 | 5.75 | 0.5 | 0.52 | присутств. | присутств.
Т18-3-4 | 2022-08-25 | 250 | 5.7 | 0.51 | 0.53 | присутств. | присутств.
Т18-3-5 | 2022-08-25 | 250 | 5.69 | 0.53 | 0.51 | присутств. | присутств.
П103-337619.180.00, изделие 4
Т18-4-1 | 2022-08-25 | 220 | 5.89 | 0.51 | 0.52 | присутств. | присутств.
Т18-4-2 | 2022-08-25 | 330 | 5.5 | 0.51 | 0.52 | присутств. | присутств.
Т18-4-3 | 2022-08-25 | 330 | 5.92 | 0.55 | 0.5 | присутств. | присутств.
Т18-4-4 | 2022-08-25 | 250 | 5.5 | 0.54 | 0.5 | присутств. | присутств.
Т18-4-5 | 2022-08-25 | 250 | 5.96 | 0.53 | 0.5 | присутств. | присутств.
П103-337619.180.00, изделие 5
Т18-5-1 | 2022-08-25 | 220 | 5.57 | 0.53 | 0.5 | присутств. | присутств.
Т18-5-2 | 2022-08-25 | 330 | 5.94 | 0.52 | 0.51 | присутств. | присутств.
Т18-5-3 | 2022-08-25 | 330 | 5.82 | 0.51 | 0.5 | присутств. | присутств.
Т18-5-4 | 2022-08-25 | 250 | 5.51 | 0.55 | 0.53 | присутств. | присутств.
Т18-5-5 | 2022-08-25 | 250 | 5.7 | 0.53 | 0.52 | присутств. | присутств.
П103-337619.180.00, изделие 6
Т18-6-1 | 2022-08-25 | 220 | 5.86 | 0.55 | 0.53 | присутств. | присутств.
Т18-6-2 | 2022-08-25 | 330 | 5.64 | 0.54 | 0.53 | присутств. | присутств.
Т18-6-3 | 2022-08-25 | 330 | 5.95 | 0.54 | 0.5 | присутств. | присутств.
Т18-6-4 | 2022-08-25 | 250 | 5.71 | 0.51 | 0.51 | присутств. | присутств.
Т18-6-5 | 2022-08-25 | 250 | 5.9 | 0.55 | 0.53 | присутств. | присутств.
ЗАКЛЮЧЕНИЕ
Содержание контролируемых химических элементов в сварных соединениях соответствует требованиям ТУ 1272-040-38049948-2016.
Инженер-лаборант ИЛ, II уровень, удостоверение №НОАП-0035-4133 |  |  |  | ___________ |  | М.И. Никулин

## 200 опора
ООО «Алитер-Акси» |  |  | Санкт-Петербург, г. Колпино, Ижорский завод, д.43, лит.АЮ Испытательная лаборатория Свидетельство об аккредитации № ИЛ/ЛРИ-01323 Дата регистрации 26.04.2019г.
П Р О Т О К О Л № 82/2022с от 20 сентября 2022г.
по рентгенофлуоресцентному анализу сварных соединений
по договору: | 758/21 от 28.05.2021г., ООО КИНЕФ, Печь П-103 установки ЛЧ-35/11-1000.
Опора, 24 изделия.
№ договора, наименование Заказчика и объекта
по чертежу: | П103-337619.200.00ТБ (П103-337619.200.00)
Изготовитель: |  |  | ООО "Алитер-Акси"
Место проведения контроля: |  |  | Санкт-Петербург, г. Колпино, Ижорский завод, д.43, лит.АЮ
Материал и типоразмер элементов: |  |  | 15Х5М+15Х5М; L=1830 мм, 1728 мм.
Способ сварки: |  |  | РАД
Сварочные материалы: |  |  | Проволока EWC CrMo5.
Сведения об используемом оборудовании: |  |  | Портативный рентгенофлуоресцентный анализатор S1 TITAN, зав.№ 600N4114, свидетельство о поверке № 23577-П25/21 действительно до 14.11.2022г.
Рентгенофлуоресцентный анализ сварных соединений элементов проведен в соответствии с ГОСТ 28033-89 и руководством по эксплуатации оборудования S1 TITAN.
РЕЗУЛЬТАТЫ
№ сварного соединения | Дата контроля | Длина сварного соединения, мм | Содержание элементов, %
|  |  | Cr | Mo | Mn | Ti | Nb
1 | 2 | 3 | 4 | 5 | 6 | 7 | 8
П103-337619.200.00, изделие 1
N20-1-1 | 2022-09-08 | 1830 | 5.54 | 0.51 | 0.52 | присутств. | присутств.
Т20-1-2 | 2022-09-08 | 1728 | 5.59 | 0.55 | 0.53 | присутств. | присутств.
П103-337619.200.00, изделие 2
N20-2-1 | 2022-08-15 | 1830 | 5.86 | 0.5 | 0.52 | присутств. | присутств.
Т20-2-2 | 2022-08-15 | 1728 | 5.66 | 0.53 | 0.5 | присутств. | присутств.
П103-337619.200.00, изделие 3
N20-3-1 | 2022-08-26 | 1830 | 5.64 | 0.51 | 0.53 | присутств. | присутств.
Т20-3-2 | 2022-08-26 | 1728 | 5.98 | 0.5 | 0.51 | присутств. | присутств.
П103-337619.200.00, изделие 4
N20-4-1 | 2022-09-16 | 1830 | 5.67 | 0.55 | 0.52 | присутств. | присутств.
Т20-4-2 | 2022-09-16 | 1728 | 5.76 | 0.5 | 0.53 | присутств. | присутств.
П103-337619.200.00, изделие 5
N20-5-1 | 2022-08-15 | 1830 | 5.52 | 0.52 | 0.53 | присутств. | присутств.
Т20-5-2 | 2022-08-15 | 1728 | 5.83 | 0.5 | 0.5 | присутств. | присутств.
П103-337619.200.00, изделие 6
N20-6-1 | 2022-09-20 | 1830 | 5.72 | 0.55 | 0.52 | присутств. | присутств.
Т20-6-2 | 2022-09-20 | 1728 | 5.74 | 0.51 | 0.51 | присутств. | присутств.
П103-337619.200.00, изделие 7
N20-7-1 | 2022-09-20 | 1830 | 5.72 | 0.53 | 0.52 | присутств. | присутств.
Т20-7-2 | 2022-09-20 | 1728 | 5.85 | 0.53 | 0.52 | присутств. | присутств.
П103-337619.200.00, изделие 8
N20-8-1 | 2022-09-09 | 1830 | 5.72 | 0.52 | 0.53 | присутств. | присутств.
Т20-8-2 | 2022-09-09 | 1728 | 5.97 | 0.51 | 0.51 | присутств. | присутств.
П103-337619.200.00, изделие 9
N20-9-1 | 2022-08-12 | 1830 | 5.68 | 0.51 | 0.52 | присутств. | присутств.
Т20-9-2 | 2022-08-12 | 1728 | 5.77 | 0.53 | 0.51 | присутств. | присутств.
П103-337619.200.00, изделие 10
N20-10-1 | 2022-08-23 | 1830 | 5.63 | 0.53 | 0.5 | присутств. | присутств.
Т20-10-2 | 2022-08-23 | 1728 | 5.66 | 0.52 | 0.52 | присутств. | присутств.
П103-337619.200.00, изделие 11
N20-11-1 | 2022-09-08 | 1830 | 5.87 | 0.52 | 0.51 | присутств. | присутств.
Т20-11-2 | 2022-09-08 | 1728 | 5.76 | 0.5 | 0.51 | присутств. | присутств.
П103-337619.200.00, изделие 12
N20-12-1 | 2022-08-26 | 1830 | 5.52 | 0.55 | 0.5 | присутств. | присутств.
Т20-12-2 | 2022-08-26 | 1728 | 5.92 | 0.51 | 0.51 | присутств. | присутств.
П103-337619.200.00, изделие 13
N20-13-1 | 2022-09-09 | 1830 | 5.62 | 0.54 | 0.53 | присутств. | присутств.
Т20-13-2 | 2022-09-09 | 1728 | 5.79 | 0.51 | 0.53 | присутств. | присутств.
П103-337619.200.00, изделие 14
N20-14-1 | 2022-08-25 | 1830 | 5.8 | 0.54 | 0.51 | присутств. | присутств.
Т20-14-2 | 2022-08-25 | 1728 | 5.91 | 0.51 | 0.53 | присутств. | присутств.
П103-337619.200.00, изделие 15
N20-15-1 | 2022-08-23 | 1830 | 5.51 | 0.51 | 0.53 | присутств. | присутств.
Т20-15-2 | 2022-08-23 | 1728 | 5.85 | 0.55 | 0.5 | присутств. | присутств.
П103-337619.200.00, изделие 16
N20-16-1 | 2022-08-19 | 1830 | 5.98 | 0.55 | 0.51 | присутств. | присутств.
Т20-16-2 | 2022-08-19 | 1728 | 5.86 | 0.55 | 0.52 | присутств. | присутств.
П103-337619.200.00, изделие 17
N20-17-1 | 2022-08-23 | 1830 | 5.77 | 0.55 | 0.5 | присутств. | присутств.
Т20-17-2 | 2022-08-23 | 1728 | 5.83 | 0.55 | 0.5 | присутств. | присутств.
C20-1-13 | 2022-09-05 | 1728 | 5.85 | 0.5 | 0.51 | присутств. | присутств.
П103-337619.200.00, изделие 18
N20-18-1 | 2022-08-19 | 1830 | 5.5 | 0.51 | 0.53 | присутств. | присутств.
Т20-18-2 | 2022-08-19 | 1728 | 5.59 | 0.55 | 0.53 | присутств. | присутств.
C20-2-13 | 2022-09-07 | 1728 | 5.71 | 0.51 | 0.52 | присутств. | присутств.
П103-337619.200.00, изделие 19
N20-19-1 | 2022-09-19 | 1830 | 6 | 0.51 | 0.51 | присутств. | присутств.
Т20-19-2 | 2022-09-19 | 1728 | 5.82 | 0.53 | 0.51 | присутств. | присутств.
C20-3-13 | 2022-09-16 | 1728 | 5.7 | 0.53 | 0.53 | присутств. | присутств.
П103-337619.200.00, изделие 20
N20-20-1 | 2022-08-26 | 1830 | 5.54 | 0.5 | 0.51 | присутств. | присутств.
Т20-20-2 | 2022-08-26 | 1728 | 5.6 | 0.54 | 0.52 | присутств. | присутств.
C20-4-13 | 2022-09-08 | 1728 | 5.77 | 0.51 | 0.51 | присутств. | присутств.
П103-337619.200.00, изделие 21
N20-21-1 | 2022-08-12 | 1830 | 5.97 | 0.52 | 0.52 | присутств. | присутств.
Т20-21-2 | 2022-08-12 | 1728 | 5.89 | 0.52 | 0.5 | присутств. | присутств.
C20-5-13 | 2022-09-09 | 1728 | 5.97 | 0.52 | 0.52 | присутств. | присутств.
П103-337619.200.00, изделие 22
N20-22-1 | 2022-08-26 | 1830 | 5.52 | 0.51 | 0.51 | присутств. | присутств.
Т20-22-2 | 2022-08-26 | 1728 | 5.56 | 0.53 | 0.51 | присутств. | присутств.
C20-6-13 | 2022-09-14 | 1728 | 5.99 | 0.51 | 0.53 | присутств. | присутств.
П103-337619.200.00, изделие 23
N20-23-1 | 2022-08-19 | 1830 | 5.64 | 0.51 | 0.51 | присутств. | присутств.
Т20-23-2 | 2022-08-19 | 1728 | 5.84 | 0.53 | 0.51 | присутств. | присутств.
C20-7-13 | 2022-09-14 | 1728 | 5.71 | 0.5 | 0.52 | присутств. | присутств.
П103-337619.200.00, изделие 24
N20-24-1 | 2022-08-25 | 1830 | 5.85 | 0.54 | 0.5 | присутств. | присутств.
Т20-24-2 | 2022-08-25 | 1728 | 5.58 | 0.53 | 0.5 | присутств. | присутств.
C20-8-13 | 2022-09-15 | 1728 | 5.87 | 0.54 | 0.52 | присутств. | присутств.
ЗАКЛЮЧЕНИЕ
Содержание контролируемых химических элементов в сварных соединениях соответствует требованиям ТУ 1272-040-38049948-2016.
Инженер-лаборант ИЛ, II уровень, удостоверение №НОАП-0035-4133 |  |  |  | ___________ |  | М.И. Никулин

## 300бампер
ООО «Алитер-Акси» |  |  | Санкт-Петербург, г. Колпино, Ижорский завод, д.43, лит.АЮ Испытательная лаборатория Свидетельство об аккредитации № ИЛ/ЛРИ-01323 Дата регистрации 26.04.2019г.
П Р О Т О К О Л № 83/2022с от 26 августа 2022г.
по рентгенофлуоресцентному анализу сварных соединений
по договору: | 758/21 от 28.05.2021г., ООО КИНЕФ, Печь П-103 установки ЛЧ-35/11-1000.
Бампер, 12 изделий.
№ договора, наименование Заказчика и объекта
по чертежу: | П103-337619.300.00ТБ (П103-337619.300.00)
Изготовитель: |  |  | ООО "Алитер-Акси"
Место проведения контроля: |  |  | Санкт-Петербург, г. Колпино, Ижорский завод, д.43, лит.АЮ
Материал и типоразмер элементов: |  |  | 20Х23Н13+20Х23Н13; L=200 мм, 79 мм, 498 мм.
Способ сварки: |  |  | МАДП
Сварочные материалы: |  |  | Проволока SMT-309 LSi Inox.
Сведения об используемом оборудовании: |  |  | Портативный рентгенофлуоресцентный анализатор S1 TITAN, зав.№ 600N4114, свидетельство о поверке № 23577-П25/21 действительно до 14.11.2022г.
Рентгенофлуоресцентный анализ сварных соединений элементов проведен в соответствии с ГОСТ 28033-89 и руководством по эксплуатации оборудования S1 TITAN.
РЕЗУЛЬТАТЫ
№ сварного соединения | Дата контроля | Длина сварного соединения, мм | Содержание элементов, %
|  |  | Cr | Ni | Mo | Ti | Nb
1 | 2 | 3 | 4 | 5 | 6 | 7 | 8
П103-337619.300.00, изделие 1
Т30-1-1 | 2022-08-25 | 200 | 24.16 | 12.49 | присутств. | отсутств. | отсутств.
Т30-1-2 | 2022-08-25 | 79 | 23.2 | 12.74 | присутств. | отсутств. | отсутств.
Т30-1-3 | 2022-08-25 | 200 | 23.02 | 13.51 | присутств. | отсутств. | отсутств.
Т30-1-4 | 2022-08-25 | 79 | 23.63 | 12.39 | присутств. | отсутств. | отсутств.
Т30-1-5 | 2022-08-25 | 200 | 23.77 | 12.1 | присутств. | отсутств. | отсутств.
Т30-1-6 | 2022-08-25 | 498 | 24.58 | 13.71 | присутств. | отсутств. | отсутств.
Т30-1-7 | 2022-08-25 | 498 | 23.93 | 12.12 | присутств. | отсутств. | отсутств.
Т30-1-8 | 2022-08-25 | 498 | 24.07 | 13.43 | присутств. | отсутств. | отсутств.
Т30-1-9 | 2022-08-25 | 79 | 23.03 | 12.96 | присутств. | отсутств. | отсутств.
Т30-1-10 | 2022-08-25 | 79 | 24.57 | 13.38 | присутств. | отсутств. | отсутств.
Т30-1-11 | 2022-08-25 | 200 | 24.28 | 13.1 | присутств. | отсутств. | отсутств.
Т30-1-12 | 2022-08-25 | 200 | 23.88 | 13.63 | присутств. | отсутств. | отсутств.
Т30-1-13 | 2022-08-25 | 200 | 23.73 | 12.54 | присутств. | отсутств. | отсутств.
П103-337619.300.00, изделие 2
Т30-2-1 | 2022-08-25 | 200 | 23.5 | 13.7 | присутств. | отсутств. | отсутств.
Т30-2-2 | 2022-08-25 | 79 | 23.46 | 13.86 | присутств. | отсутств. | отсутств.
Т30-2-3 | 2022-08-25 | 200 | 24.02 | 13.86 | присутств. | отсутств. | отсутств.
Т30-2-4 | 2022-08-25 | 79 | 23.86 | 13.68 | присутств. | отсутств. | отсутств.
Т30-2-5 | 2022-08-25 | 200 | 24.98 | 12.03 | присутств. | отсутств. | отсутств.
Т30-2-6 | 2022-08-25 | 498 | 24.31 | 12.87 | присутств. | отсутств. | отсутств.
Т30-2-7 | 2022-08-25 | 498 | 23.8 | 13.29 | присутств. | отсутств. | отсутств.
Т30-2-8 | 2022-08-25 | 498 | 24.98 | 13.36 | присутств. | отсутств. | отсутств.
Т30-2-9 | 2022-08-25 | 79 | 23.51 | 12.39 | присутств. | отсутств. | отсутств.
Т30-2-10 | 2022-08-25 | 79 | 23.25 | 12.9 | присутств. | отсутств. | отсутств.
Т30-2-11 | 2022-08-25 | 200 | 24.73 | 13.57 | присутств. | отсутств. | отсутств.
Т30-2-12 | 2022-08-25 | 200 | 24.96 | 12.88 | присутств. | отсутств. | отсутств.
Т30-2-13 | 2022-08-25 | 200 | 23.48 | 13.23 | присутств. | отсутств. | отсутств.
П103-337619.300.00, изделие 3
Т30-3-1 | 2022-08-24 | 200 | 24.86 | 12.75 | присутств. | отсутств. | отсутств.
Т30-3-2 | 2022-08-24 | 79 | 24.6 | 12.17 | присутств. | отсутств. | отсутств.
Т30-3-3 | 2022-08-24 | 200 | 24.01 | 12.63 | присутств. | отсутств. | отсутств.
Т30-3-4 | 2022-08-24 | 79 | 24.03 | 12.46 | присутств. | отсутств. | отсутств.
Т30-3-5 | 2022-08-24 | 200 | 23.83 | 12.83 | присутств. | отсутств. | отсутств.
Т30-3-6 | 2022-08-24 | 498 | 24.42 | 13.56 | присутств. | отсутств. | отсутств.
Т30-3-7 | 2022-08-24 | 498 | 23.01 | 12.03 | присутств. | отсутств. | отсутств.
Т30-3-8 | 2022-08-24 | 498 | 24.69 | 13.6 | присутств. | отсутств. | отсутств.
Т30-3-9 | 2022-08-24 | 79 | 24.05 | 12.38 | присутств. | отсутств. | отсутств.
Т30-3-10 | 2022-08-24 | 79 | 23.27 | 12.4 | присутств. | отсутств. | отсутств.
№ сварного соединения | Дата контроля | Длина сварного соединения, мм | Содержание элементов, %
|  |  | Cr | Ni | Mo | Ti | Nb
1 | 2 | 3 | 4 | 5 | 6 | 7 | 8
Т30-3-11 | 2022-08-24 | 200 | 24.6 | 13.86 | присутств. | отсутств. | отсутств.
Т30-3-12 | 2022-08-24 | 200 | 23.56 | 12.56 | присутств. | отсутств. | отсутств.
Т30-3-13 | 2022-08-24 | 200 | 24.89 | 12.15 | присутств. | отсутств. | отсутств.
П103-337619.300.00, изделие 4
Т30-4-1 | 2022-08-24 | 200 | 24.36 | 13.25 | присутств. | отсутств. | отсутств.
Т30-4-2 | 2022-08-24 | 79 | 23.04 | 13.2 | присутств. | отсутств. | отсутств.
Т30-4-3 | 2022-08-24 | 200 | 24.73 | 12.21 | присутств. | отсутств. | отсутств.
Т30-4-4 | 2022-08-24 | 79 | 23.75 | 13.49 | присутств. | отсутств. | отсутств.
Т30-4-5 | 2022-08-24 | 200 | 24.81 | 13.64 | присутств. | отсутств. | отсутств.
Т30-4-6 | 2022-08-24 | 498 | 23.27 | 13.66 | присутств. | отсутств. | отсутств.
Т30-4-7 | 2022-08-24 | 498 | 24.77 | 12.61 | присутств. | отсутств. | отсутств.
Т30-4-8 | 2022-08-24 | 498 | 24.42 | 12.67 | присутств. | отсутств. | отсутств.
Т30-4-9 | 2022-08-24 | 79 | 24.39 | 13.83 | присутств. | отсутств. | отсутств.
Т30-4-10 | 2022-08-24 | 79 | 23.93 | 12.87 | присутств. | отсутств. | отсутств.
Т30-4-11 | 2022-08-24 | 200 | 23.36 | 13.95 | присутств. | отсутств. | отсутств.
Т30-4-12 | 2022-08-24 | 200 | 23.79 | 12.69 | присутств. | отсутств. | отсутств.
Т30-4-13 | 2022-08-24 | 200 | 23 | 12.53 | присутств. | отсутств. | отсутств.
П103-337619.300.00, изделие 5
Т30-5-1 | 2022-08-26 | 200 | 23.81 | 13.23 | присутств. | отсутств. | отсутств.
Т30-5-2 | 2022-08-26 | 79 | 24.33 | 13.5 | присутств. | отсутств. | отсутств.
Т30-5-3 | 2022-08-26 | 200 | 23.75 | 13.16 | присутств. | отсутств. | отсутств.
Т30-5-4 | 2022-08-26 | 79 | 24.14 | 12.37 | присутств. | отсутств. | отсутств.
Т30-5-5 | 2022-08-26 | 200 | 24.37 | 12.22 | присутств. | отсутств. | отсутств.
Т30-5-6 | 2022-08-26 | 498 | 24.96 | 12.76 | присутств. | отсутств. | отсутств.
Т30-5-7 | 2022-08-26 | 498 | 24.98 | 12.06 | присутств. | отсутств. | отсутств.
Т30-5-8 | 2022-08-26 | 498 | 24.23 | 13.99 | присутств. | отсутств. | отсутств.
Т30-5-9 | 2022-08-26 | 79 | 24.37 | 13.23 | присутств. | отсутств. | отсутств.
Т30-5-10 | 2022-08-26 | 79 | 23.47 | 12.63 | присутств. | отсутств. | отсутств.
Т30-5-11 | 2022-08-26 | 200 | 24.52 | 13.64 | присутств. | отсутств. | отсутств.
Т30-5-12 | 2022-08-26 | 200 | 23.63 | 13.56 | присутств. | отсутств. | отсутств.
Т30-5-13 | 2022-08-26 | 200 | 24.93 | 13.14 | присутств. | отсутств. | отсутств.
П103-337619.300.00, изделие 6
Т30-6-1 | 2022-08-22 | 200 | 24.13 | 12.28 | присутств. | отсутств. | отсутств.
Т30-6-2 | 2022-08-22 | 79 | 24.93 | 13.65 | присутств. | отсутств. | отсутств.
Т30-6-3 | 2022-08-22 | 200 | 23.47 | 13.85 | присутств. | отсутств. | отсутств.
Т30-6-4 | 2022-08-22 | 79 | 23.47 | 13.12 | присутств. | отсутств. | отсутств.
Т30-6-5 | 2022-08-22 | 200 | 24.22 | 12.71 | присутств. | отсутств. | отсутств.
Т30-6-6 | 2022-08-22 | 498 | 23.25 | 13.93 | присутств. | отсутств. | отсутств.
Т30-6-7 | 2022-08-22 | 498 | 24.34 | 13.79 | присутств. | отсутств. | отсутств.
Т30-6-8 | 2022-08-22 | 498 | 24.2 | 13.06 | присутств. | отсутств. | отсутств.
Т30-6-9 | 2022-08-22 | 79 | 23.27 | 13.25 | присутств. | отсутств. | отсутств.
Т30-6-10 | 2022-08-22 | 79 | 24.77 | 13.12 | присутств. | отсутств. | отсутств.
Т30-6-11 | 2022-08-22 | 200 | 23.32 | 12.23 | присутств. | отсутств. | отсутств.
Т30-6-12 | 2022-08-22 | 200 | 23.46 | 13.26 | присутств. | отсутств. | отсутств.
Т30-6-13 | 2022-08-22 | 200 | 23.04 | 12.69 | присутств. | отсутств. | отсутств.
П103-337619.300.00, изделие 7
Т30-7-1 | 2022-08-22 | 200 | 23.18 | 12.88 | присутств. | отсутств. | отсутств.
Т30-7-2 | 2022-08-22 | 79 | 24.25 | 13.9 | присутств. | отсутств. | отсутств.
Т30-7-3 | 2022-08-22 | 200 | 23.94 | 13.29 | присутств. | отсутств. | отсутств.
Т30-7-4 | 2022-08-22 | 79 | 25 | 13.15 | присутств. | отсутств. | отсутств.
Т30-7-5 | 2022-08-22 | 200 | 24.96 | 12.61 | присутств. | отсутств. | отсутств.
Т30-7-6 | 2022-08-22 | 498 | 23.4 | 13.78 | присутств. | отсутств. | отсутств.
Т30-7-7 | 2022-08-22 | 498 | 23.55 | 12.7 | присутств. | отсутств. | отсутств.
Т30-7-8 | 2022-08-22 | 498 | 23.17 | 12.6 | присутств. | отсутств. | отсутств.
Т30-7-9 | 2022-08-22 | 79 | 23.14 | 12.91 | присутств. | отсутств. | отсутств.
Т30-7-10 | 2022-08-22 | 79 | 24.98 | 12.11 | присутств. | отсутств. | отсутств.
Т30-7-11 | 2022-08-22 | 200 | 24.59 | 13.26 | присутств. | отсутств. | отсутств.
Т30-7-12 | 2022-08-22 | 200 | 23.39 | 12.4 | присутств. | отсутств. | отсутств.
Т30-7-13 | 2022-08-22 | 200 | 24.06 | 13.59 | присутств. | отсутств. | отсутств.
П103-337619.300.00, изделие 8
Т30-8-1 | 2022-08-22 | 200 | 23.99 | 12.84 | присутств. | отсутств. | отсутств.
Т30-8-2 | 2022-08-22 | 79 | 23.45 | 12.08 | присутств. | отсутств. | отсутств.
Т30-8-3 | 2022-08-22 | 200 | 23.72 | 13.2 | присутств. | отсутств. | отсутств.
Т30-8-4 | 2022-08-22 | 79 | 24.95 | 12.25 | присутств. | отсутств. | отсутств.
Т30-8-5 | 2022-08-22 | 200 | 24.87 | 13.99 | присутств. | отсутств. | отсутств.
Т30-8-6 | 2022-08-22 | 498 | 23.71 | 13.79 | присутств. | отсутств. | отсутств.
Т30-8-7 | 2022-08-22 | 498 | 24.19 | 12.14 | присутств. | отсутств. | отсутств.
Т30-8-8 | 2022-08-22 | 498 | 24.89 | 12.74 | присутств. | отсутств. | отсутств.
Т30-8-9 | 2022-08-22 | 79 | 24.15 | 12.43 | присутств. | отсутств. | отсутств.
№ сварного соединения | Дата контроля | Длина сварного соединения, мм | Содержание элементов, %
|  |  | Cr | Ni | Mo | Ti | Nb
1 | 2 | 3 | 4 | 5 | 6 | 7 | 8
Т30-8-10 | 2022-08-22 | 79 | 23.93 | 12.7 | присутств. | отсутств. | отсутств.
Т30-8-11 | 2022-08-22 | 200 | 24.27 | 12.25 | присутств. | отсутств. | отсутств.
Т30-8-12 | 2022-08-22 | 200 | 24.45 | 13.72 | присутств. | отсутств. | отсутств.
Т30-8-13 | 2022-08-22 | 200 | 24.86 | 13.36 | присутств. | отсутств. | отсутств.
П103-337619.300.00, изделие 9
Т30-9-1 | 2022-08-22 | 200 | 23.77 | 13.23 | присутств. | отсутств. | отсутств.
Т30-9-2 | 2022-08-22 | 79 | 24.92 | 12.65 | присутств. | отсутств. | отсутств.
Т30-9-3 | 2022-08-22 | 200 | 24.49 | 13.42 | присутств. | отсутств. | отсутств.
Т30-9-4 | 2022-08-22 | 79 | 23.13 | 12.86 | присутств. | отсутств. | отсутств.
Т30-9-5 | 2022-08-22 | 200 | 24.48 | 13.3 | присутств. | отсутств. | отсутств.
Т30-9-6 | 2022-08-22 | 498 | 23.22 | 12.7 | присутств. | отсутств. | отсутств.
Т30-9-7 | 2022-08-22 | 498 | 24.62 | 12.99 | присутств. | отсутств. | отсутств.
Т30-9-8 | 2022-08-22 | 498 | 24.54 | 13.7 | присутств. | отсутств. | отсутств.
Т30-9-9 | 2022-08-22 | 79 | 23.18 | 12.15 | присутств. | отсутств. | отсутств.
Т30-9-10 | 2022-08-22 | 79 | 24.24 | 12.83 | присутств. | отсутств. | отсутств.
Т30-9-11 | 2022-08-22 | 200 | 24.01 | 12.54 | присутств. | отсутств. | отсутств.
Т30-9-12 | 2022-08-22 | 200 | 23.38 | 12.85 | присутств. | отсутств. | отсутств.
Т30-9-13 | 2022-08-22 | 200 | 23.69 | 13 | присутств. | отсутств. | отсутств.
П103-337619.300.00, изделие 10
Т30-10-1 | 2022-08-23 | 200 | 24.66 | 12.72 | присутств. | отсутств. | отсутств.
Т30-10-2 | 2022-08-23 | 79 | 23.28 | 12.69 | присутств. | отсутств. | отсутств.
Т30-10-3 | 2022-08-23 | 200 | 24.76 | 12.12 | присутств. | отсутств. | отсутств.
Т30-10-4 | 2022-08-23 | 79 | 23.71 | 13.2 | присутств. | отсутств. | отсутств.
Т30-10-5 | 2022-08-23 | 200 | 23.46 | 13.9 | присутств. | отсутств. | отсутств.
Т30-10-6 | 2022-08-23 | 498 | 23.97 | 13.93 | присутств. | отсутств. | отсутств.
Т30-10-7 | 2022-08-23 | 498 | 23.65 | 12.67 | присутств. | отсутств. | отсутств.
Т30-10-8 | 2022-08-23 | 498 | 23.07 | 13.22 | присутств. | отсутств. | отсутств.
Т30-10-9 | 2022-08-23 | 79 | 24.71 | 13.86 | присутств. | отсутств. | отсутств.
Т30-10-10 | 2022-08-23 | 79 | 24.75 | 13.4 | присутств. | отсутств. | отсутств.
Т30-10-11 | 2022-08-23 | 200 | 25 | 13.14 | присутств. | отсутств. | отсутств.
Т30-10-12 | 2022-08-23 | 200 | 24.96 | 13.4 | присутств. | отсутств. | отсутств.
Т30-10-13 | 2022-08-23 | 200 | 24.13 | 12.87 | присутств. | отсутств. | отсутств.
П103-337619.300.00, изделие 11
Т30-11-1 | 2022-08-23 | 200 | 23.4 | 13.59 | присутств. | отсутств. | отсутств.
Т30-11-2 | 2022-08-23 | 79 | 23.84 | 13.82 | присутств. | отсутств. | отсутств.
Т30-11-3 | 2022-08-23 | 200 | 23.73 | 13.94 | присутств. | отсутств. | отсутств.
Т30-11-4 | 2022-08-23 | 79 | 23.02 | 12.45 | присутств. | отсутств. | отсутств.
Т30-11-5 | 2022-08-23 | 200 | 23.62 | 12.86 | присутств. | отсутств. | отсутств.
Т30-11-6 | 2022-08-23 | 498 | 24.5 | 12.44 | присутств. | отсутств. | отсутств.
Т30-11-7 | 2022-08-23 | 498 | 23.19 | 13.34 | присутств. | отсутств. | отсутств.
Т30-11-8 | 2022-08-23 | 498 | 23.63 | 12.61 | присутств. | отсутств. | отсутств.
Т30-11-9 | 2022-08-23 | 79 | 23.84 | 12.11 | присутств. | отсутств. | отсутств.
Т30-11-10 | 2022-08-23 | 79 | 23.78 | 12.09 | присутств. | отсутств. | отсутств.
Т30-11-11 | 2022-08-23 | 200 | 23.55 | 13.51 | присутств. | отсутств. | отсутств.
Т30-11-12 | 2022-08-23 | 200 | 24.84 | 12.39 | присутств. | отсутств. | отсутств.
Т30-11-13 | 2022-08-23 | 200 | 23.15 | 13.89 | присутств. | отсутств. | отсутств.
П103-337619.300.00, изделие 12
Т30-12-1 | 2022-08-26 | 200 | 23.48 | 13.76 | присутств. | отсутств. | отсутств.
Т30-12-2 | 2022-08-26 | 79 | 24.24 | 12.85 | присутств. | отсутств. | отсутств.
Т30-12-3 | 2022-08-26 | 200 | 24.49 | 13.85 | присутств. | отсутств. | отсутств.
Т30-12-4 | 2022-08-26 | 79 | 23.71 | 13.82 | присутств. | отсутств. | отсутств.
Т30-12-5 | 2022-08-26 | 200 | 23.08 | 12.32 | присутств. | отсутств. | отсутств.
Т30-12-6 | 2022-08-26 | 498 | 24.79 | 13.36 | присутств. | отсутств. | отсутств.
Т30-12-7 | 2022-08-26 | 498 | 23.58 | 13.29 | присутств. | отсутств. | отсутств.
Т30-12-8 | 2022-08-26 | 498 | 23.89 | 13.71 | присутств. | отсутств. | отсутств.
Т30-12-9 | 2022-08-26 | 79 | 23.75 | 12.15 | присутств. | отсутств. | отсутств.
Т30-12-10 | 2022-08-26 | 79 | 23.29 | 12.57 | присутств. | отсутств. | отсутств.
Т30-12-11 | 2022-08-26 | 200 | 24.53 | 13.09 | присутств. | отсутств. | отсутств.
Т30-12-12 | 2022-08-26 | 200 | 24.97 | 12.51 | присутств. | отсутств. | отсутств.
Т30-12-13 | 2022-08-26 | 200 | 24.62 | 12.51 | присутств. | отсутств. | отсутств.
ЗАКЛЮЧЕНИЕ
Содержание контролируемых химических элементов в сварных соединениях соответствует требованиям ТУ 1211-014-2148124202-2012.
Инженер-лаборант ИЛ, II уровень, удостоверение №НОАП-0035-4133 |  |  |  | ___________ | М.И. Никулин

## 22.30.01.000 коллектор выхода
ООО «Алитер-Акси» |  |  | Санкт-Петербург, г. Колпино, Ижорский завод, д.43, лит.АЮ Испытательная лаборатория Свидетельство об аккредитации № ИЛ/ЛРИ-01323 Дата регистрации 26.04.2019г.
П Р О Т О К О Л № 92/2022с от 18 июля 2022г.
по рентгенофлуоресцентному анализу сварных соединений
по договору: | 758/21 от 28.05.2021г., ООО КИНЕФ, Печь П-103 установки ЛЧ-35/11-1000.
Коллектор выхода, изделие 1.
№ договора, наименование Заказчика и объекта
по чертежу: | П103-337619/20.30.01.000ТБ (П103-337619/20.30.01.000)
Изготовитель: |  |  | ООО "Алитер-Акси"
Место проведения контроля: |  |  | Санкт-Петербург, г. Колпино, Ижорский завод, д.43, лит.АЮ
Материал и типоразмер элементов: |  |  | 15Х5М-У+15Х5М-У; 15Х5М+15Х5М-У; L=1338 мм, 540 мм, 921 мм, 1410 мм, 1729 мм, 1083 мм.
Способ сварки: |  |  | РАД
Сварочные материалы: |  |  | Проволока EWC CrMo5.
Сведения об используемом оборудовании: |  |  | Портативный рентгенофлуоресцентный анализатор S1 TITAN, зав.№ 600N4114, свидетельство о поверке № 23577-П25/21 действительно до 14.11.2022г.
Рентгенофлуоресцентный анализ сварных соединений элементов проведен в соответствии с ГОСТ 28033-89 и руководством по эксплуатации оборудования S1 TITAN.
РЕЗУЛЬТАТЫ
№ сварного соединения | Дата контроля | Длина сварного соединения, мм | Содержание элементов, %
|  |  | Cr | Mo | Mn | Ti | Nb
1 | 2 | 3 | 4 | 5 | 6 | 7 | 8
П103-337619/20.30.01.000, изделие 1
С32-1-1 | 2022-07-18 | 1338 | 5.71 | 0.53 | 0.5 | присутств. | присутств.
У32-1-1 | 2022-07-18 | 540 | 5.83 | 0.51 | 0.52 | присутств. | присутств.
У32-1-2 | 2022-07-18 | 540 | 5.56 | 0.52 | 0.52 | присутств. | присутств.
У32-1-3 | 2022-07-18 | 540 | 5.69 | 0.51 | 0.52 | присутств. | присутств.
У32-1-4 | 2022-07-18 | 540 | 5.87 | 0.54 | 0.5 | присутств. | присутств.
У32-1-5 | 2022-07-18 | 540 | 5.54 | 0.5 | 0.5 | присутств. | присутств.
У32-1-6 | 2022-07-18 | 540 | 5.69 | 0.55 | 0.51 | присутств. | присутств.
У32-1-7 | 2022-07-18 | 540 | 5.88 | 0.5 | 0.51 | присутств. | присутств.
У32-1-8 | 2022-07-18 | 540 | 5.99 | 0.54 | 0.5 | присутств. | присутств.
У32-1-9 | 2022-07-18 | 540 | 5.61 | 0.55 | 0.52 | присутств. | присутств.
У32-1-10 | 2022-07-18 | 540 | 5.98 | 0.55 | 0.51 | присутств. | присутств.
У32-1-11 | 2022-07-18 | 540 | 6 | 0.51 | 0.53 | присутств. | присутств.
У32-1-12 | 2022-07-18 | 540 | 5.51 | 0.52 | 0.51 | присутств. | присутств.
У32-1-13 | 2022-07-18 | 921 | 5.67 | 0.52 | 0.53 | присутств. | присутств.
Н32-1-1 | 2022-07-18 | 1410 | 5.6 | 0.51 | 0.51 | присутств. | присутств.
Н32-1-2 | 2022-07-18 | 1410 | 5.88 | 0.52 | 0.52 | присутств. | присутств.
Н32-1-3 | 2022-07-18 | 1729 | 5.74 | 0.54 | 0.5 | присутств. | присутств.
N32-1-1 | 2022-07-18 | 1083 | 5.64 | 0.55 | 0.53 | присутств. | присутств.
N32-1-2 | 2022-07-18 | 1083 | 5.76 | 0.54 | 0.52 | присутств. | присутств.
ЗАКЛЮЧЕНИЕ
Содержание контролируемых химических элементов в сварных соединениях соответствует требованиям ТУ 1272-040-38049948-2016.
Инженер-лаборант ИЛ, II уровень, удостоверение №НОАП-0035-4133 |  |  |  | ___________ | М.И. Никулин

## 22.30.01.000 коллектор выхо (2)
ООО «Алитер-Акси» |  |  | Санкт-Петербург, г. Колпино, Ижорский завод, д.43, лит.АЮ Испытательная лаборатория Свидетельство об аккредитации № ИЛ/ЛРИ-01323 Дата регистрации 26.04.2019г.
П Р О Т О К О Л № 92-2/2022с от 28 июля 2022г.
по рентгенофлуоресцентному анализу сварных соединений
по договору: | 758/21 от 28.05.2021г., ООО КИНЕФ, Печь П-103 установки ЛЧ-35/11-1000.
Коллектор выхода, изделие 2.
№ договора, наименование Заказчика и объекта
по чертежу: | П103-337619/20.30.01.000ТБ (П103-337619/20.30.01.000)
Изготовитель: |  |  | ООО "Алитер-Акси"
Место проведения контроля: |  |  | Санкт-Петербург, г. Колпино, Ижорский завод, д.43, лит.АЮ
Материал и типоразмер элементов: |  |  | 15Х5М-У+15Х5М-У; 15Х5М+15Х5М-У; L=1338 мм, 540 мм, 921 мм, 1410 мм, 1729 мм, 1083 мм.
Способ сварки: |  |  | РАД
Сварочные материалы: |  |  | Проволока EWC CrMo5.
Сведения об используемом оборудовании: |  |  | Портативный рентгенофлуоресцентный анализатор S1 TITAN, зав.№ 600N4114, свидетельство о поверке № 23577-П25/21 действительно до 14.11.2022г.
Рентгенофлуоресцентный анализ сварных соединений элементов проведен в соответствии с ГОСТ 28033-89 и руководством по эксплуатации оборудования S1 TITAN.
РЕЗУЛЬТАТЫ
№ сварного соединения | Дата контроля | Длина сварного соединения, мм | Содержание элементов, %
|  |  | Cr | Mo | Mn | Ti | Nb
1 | 2 | 3 | 4 | 5 | 6 | 7 | 8
П103-337619/20.30.01.000, изделие 2
С32-2-1 | 2022-07-28 | 1338 | 5.95 | 0.52 | 0.52 | присутств. | присутств.
У32-2-1 | 2022-07-28 | 540 | 5.71 | 0.53 | 0.53 | присутств. | присутств.
У32-2-2 | 2022-07-28 | 540 | 5.53 | 0.5 | 0.51 | присутств. | присутств.
У32-2-3 | 2022-07-28 | 540 | 5.51 | 0.54 | 0.53 | присутств. | присутств.
У32-2-4 | 2022-07-28 | 540 | 5.89 | 0.51 | 0.5 | присутств. | присутств.
У32-2-5 | 2022-07-28 | 540 | 5.51 | 0.54 | 0.52 | присутств. | присутств.
У32-2-6 | 2022-07-28 | 540 | 5.56 | 0.5 | 0.53 | присутств. | присутств.
У32-2-7 | 2022-07-28 | 540 | 5.84 | 0.54 | 0.5 | присутств. | присутств.
У32-2-8 | 2022-07-28 | 540 | 5.84 | 0.53 | 0.52 | присутств. | присутств.
У32-2-9 | 2022-07-28 | 540 | 5.92 | 0.53 | 0.52 | присутств. | присутств.
У32-2-10 | 2022-07-28 | 540 | 5.61 | 0.55 | 0.52 | присутств. | присутств.
У32-2-11 | 2022-07-28 | 540 | 5.64 | 0.51 | 0.51 | присутств. | присутств.
У32-2-12 | 2022-07-28 | 540 | 5.71 | 0.5 | 0.53 | присутств. | присутств.
У32-2-13 | 2022-07-26 | 921 | 5.88 | 0.53 | 0.53 | присутств. | присутств.
Н32-2-1 | 2022-07-28 | 1410 | 5.54 | 0.54 | 0.53 | присутств. | присутств.
Н32-2-2 | 2022-07-28 | 1410 | 5.9 | 0.51 | 0.5 | присутств. | присутств.
Н32-2-3 | 2022-07-28 | 1729 | 5.82 | 0.5 | 0.5 | присутств. | присутств.
N32-2-1 | 2022-07-26 | 1083 | 5.55 | 0.52 | 0.53 | присутств. | присутств.
N32-2-2 | 2022-07-28 | 1083 | 5.53 | 0.5 | 0.53 | присутств. | присутств.
ЗАКЛЮЧЕНИЕ
Содержание контролируемых химических элементов в сварных соединениях соответствует требованиям ТУ 1272-040-38049948-2016.
Инженер-лаборант ИЛ, II уровень, удостоверение №НОАП-0035-4133 |  |  |  | ___________ | М.И. Никулин

## 30.00.000-01 пкн
ООО «Алитер-Акси» |  |  | Санкт-Петербург, г. Колпино, Ижорский завод, д.43, лит.АЮ Испытательная лаборатория Свидетельство об аккредитации № ИЛ/ЛРИ-01323 Дата регистрации 26.04.2019г.
П Р О Т О К О Л № 131-1/2022с от 09 августа 2022г.
по рентгенофлуоресцентному анализу сварных соединений
по договору: | 758/21 от 28.05.2021г., ООО КИНЕФ, Печь П-103 установки ЛЧ-35/11-1000.
Пакет конвекции нижний.
№ договора, наименование Заказчика и объекта
по чертежу: | П103-337619.30.00.000ТБ (П103-337619.30.00.000)
Изготовитель: |  |  | ООО "Алитер-Акси"
Место проведения контроля: |  |  | Санкт-Петербург, г. Колпино, Ижорский завод, д.43, лит.АЮ
Материал и типоразмер элементов: |  |  | 15Х5М-У+15Х5М-У; 15Х5М+15Х5М; L=478 мм, 453 мм, 209 мм, 219 мм.
Способ сварки: |  |  | РАД
Сварочные материалы: |  |  | Проволока EWC CrMo5.
Сведения об используемом оборудовании: |  |  | Портативный рентгенофлуоресцентный анализатор S1 TITAN, зав.№ 600N4114, свидетельство о поверке № 23577-П25/21 действительно до 14.11.2022г.
Рентгенофлуоресцентный анализ сварных соединений элементов проведен в соответствии с ГОСТ 28033-89 и руководством по эксплуатации оборудования S1 TITAN.
РЕЗУЛЬТАТЫ
№ сварного соединения | Дата контроля | Длина сварного соединения, мм | Содержание элементов, %
|  |  | Cr | Mo | Mn | Ti | Nb
1 | 2 | 3 | 4 | 5 | 6 | 7 | 8
П103-337619.30.00.000
С3-1-1 | 2022-07-22 | 478 | 5.68 | 0.52 | 0.53 | присутств. | присутств.
С3-1-2 | 2022-07-22 | 478 | 5.55 | 0.55 | 0.51 | присутств. | присутств.
С3-1-3 | 2022-07-22 | 478 | 5.95 | 0.55 | 0.51 | присутств. | присутств.
С3-1-4 | 2022-07-22 | 478 | 5.97 | 0.53 | 0.5 | присутств. | присутств.
С3-1-5 | 2022-07-22 | 478 | 5.54 | 0.55 | 0.52 | присутств. | присутств.
С3-1-6 | 2022-07-22 | 478 | 5.95 | 0.5 | 0.51 | присутств. | присутств.
С3-1-7 | 2022-07-22 | 478 | 5.83 | 0.52 | 0.51 | присутств. | присутств.
С3-1-8 | 2022-07-22 | 478 | 5.91 | 0.51 | 0.5 | присутств. | присутств.
С3-1-9 | 2022-07-22 | 478 | 5.55 | 0.5 | 0.51 | присутств. | присутств.
С3-1-10 | 2022-07-22 | 478 | 5.7 | 0.54 | 0.52 | присутств. | присутств.
С3-1-11 | 2022-07-22 | 478 | 5.51 | 0.55 | 0.52 | присутств. | присутств.
С3-1-12 | 2022-07-22 | 478 | 5.57 | 0.51 | 0.51 | присутств. | присутств.
Т3-1-1 | 2022-08-09 | 453 | 5.84 | 0.51 | 0.52 | присутств. | присутств.
Т3-1-2 | 2022-08-09 | 453 | 5.91 | 0.54 | 0.53 | присутств. | присутств.
Т3-1-3 | 2022-08-09 | 453 | 5.79 | 0.55 | 0.52 | присутств. | присутств.
Т3-1-4 | 2022-08-09 | 453 | 5.64 | 0.5 | 0.5 | присутств. | присутств.
Т3-1-5 | 2022-08-09 | 209 | 5.96 | 0.52 | 0.53 | присутств. | присутств.
Т3-1-6 | 2022-08-09 | 209 | 5.97 | 0.51 | 0.5 | присутств. | присутств.
Т3-1-7 | 2022-08-09 | 219 | 5.73 | 0.55 | 0.5 | присутств. | присутств.
Т3-1-8 | 2022-08-09 | 219 | 5.65 | 0.51 | 0.51 | присутств. | присутств.
Т3-1-9 | 2022-08-09 | 219 | 5.9 | 0.55 | 0.5 | присутств. | присутств.
Т3-1-10 | 2022-08-09 | 219 | 5.93 | 0.54 | 0.53 | присутств. | присутств.
Т3-1-11 | 2022-08-09 | 219 | 5.73 | 0.51 | 0.51 | присутств. | присутств.
Т3-1-12 | 2022-08-09 | 219 | 5.89 | 0.55 | 0.52 | присутств. | присутств.
Т3-1-13 | 2022-08-09 | 219 | 5.7 | 0.52 | 0.52 | присутств. | присутств.
Т3-1-14 | 2022-08-09 | 219 | 5.76 | 0.54 | 0.5 | присутств. | присутств.
ЗАКЛЮЧЕНИЕ
Содержание контролируемых химических элементов в сварных соединениях соответствует требованиям ТУ 1272-040-38049948-2016.
Инженер-лаборант ИЛ, II уровень, удостоверение №НОАП-0035-4133 |  |  |  | ___________ | М.И. Никулин

## 30.00.000-01 пкн (2)
ООО «Алитер-Акси» |  |  | Санкт-Петербург, г. Колпино, Ижорский завод, д.43, лит.АЮ Испытательная лаборатория Свидетельство об аккредитации № ИЛ/ЛРИ-01323 Дата регистрации 26.04.2019г.
П Р О Т О К О Л № 131-2/2022с от 26 августа 2022г.
по рентгенофлуоресцентному анализу сварных соединений
по договору: | 758/21 от 28.05.2021г., ООО КИНЕФ, Печь П-103 установки ЛЧ-35/11-1000.
Пакет конвекции нижний.
№ договора, наименование Заказчика и объекта
по чертежу: | П103-337619.30.00.000ТБ (П103-337619.30.00.000-01)
Изготовитель: |  |  | ООО "Алитер-Акси"
Место проведения контроля: |  |  | Санкт-Петербург, г. Колпино, Ижорский завод, д.43, лит.АЮ
Материал и типоразмер элементов: |  |  | 15Х5М-У+15Х5М-У; 15Х5М+15Х5М; L=478 мм, 453 мм, 209 мм, 219 мм.
Способ сварки: |  |  | РАД
Сварочные материалы: |  |  | Проволока EWC CrMo5.
Сведения об используемом оборудовании: |  |  | Портативный рентгенофлуоресцентный анализатор S1 TITAN, зав.№ 600N4114, свидетельство о поверке № 23577-П25/21 действительно до 14.11.2022г.
Рентгенофлуоресцентный анализ сварных соединений элементов проведен в соответствии с ГОСТ 28033-89 и руководством по эксплуатации оборудования S1 TITAN.
РЕЗУЛЬТАТЫ
№ сварного соединения | Дата контроля | Длина сварного соединения, мм | Содержание элементов, %
|  |  | Cr | Mo | Mn | Ti | Nb
1 | 2 | 3 | 4 | 5 | 6 | 7 | 8
П103-337619.30.00.000-01
С3-2-1 | 2022-08-03 | 478 | 6 | 0.55 | 0.53 | присутств. | присутств.
С3-2-2 | 2022-08-03 | 478 | 5.83 | 0.53 | 0.53 | присутств. | присутств.
С3-2-3 | 2022-08-03 | 478 | 5.97 | 0.51 | 0.5 | присутств. | присутств.
С3-2-4 | 2022-08-03 | 478 | 5.89 | 0.54 | 0.51 | присутств. | присутств.
С3-2-5 | 2022-08-03 | 478 | 5.83 | 0.52 | 0.52 | присутств. | присутств.
С3-2-6 | 2022-08-03 | 478 | 5.81 | 0.52 | 0.51 | присутств. | присутств.
С3-2-7 | 2022-08-03 | 478 | 5.69 | 0.55 | 0.5 | присутств. | присутств.
С3-2-8 | 2022-08-03 | 478 | 5.51 | 0.5 | 0.5 | присутств. | присутств.
С3-2-9 | 2022-08-03 | 478 | 5.73 | 0.53 | 0.52 | присутств. | присутств.
С3-2-10 | 2022-08-03 | 478 | 5.99 | 0.5 | 0.51 | присутств. | присутств.
С3-2-11 | 2022-08-03 | 478 | 5.69 | 0.52 | 0.5 | присутств. | присутств.
С3-2-12 | 2022-08-03 | 478 | 5.84 | 0.54 | 0.53 | присутств. | присутств.
Т3-2-1 | 2022-08-26 | 453 | 5.58 | 0.51 | 0.5 | присутств. | присутств.
Т3-2-2 | 2022-08-26 | 453 | 5.86 | 0.53 | 0.5 | присутств. | присутств.
Т3-2-3 | 2022-08-26 | 453 | 5.96 | 0.54 | 0.5 | присутств. | присутств.
Т3-2-4 | 2022-08-26 | 453 | 5.78 | 0.53 | 0.51 | присутств. | присутств.
Т3-2-5 | 2022-08-26 | 209 | 5.63 | 0.52 | 0.5 | присутств. | присутств.
Т3-2-6 | 2022-08-26 | 209 | 5.8 | 0.55 | 0.51 | присутств. | присутств.
Т3-2-7 | 2022-08-26 | 219 | 5.52 | 0.55 | 0.51 | присутств. | присутств.
Т3-2-8 | 2022-08-26 | 219 | 5.92 | 0.51 | 0.5 | присутств. | присутств.
Т3-2-9 | 2022-08-26 | 219 | 5.9 | 0.55 | 0.51 | присутств. | присутств.
Т3-2-10 | 2022-08-26 | 219 | 6 | 0.5 | 0.53 | присутств. | присутств.
Т3-2-11 | 2022-08-26 | 219 | 5.72 | 0.52 | 0.51 | присутств. | присутств.
Т3-2-12 | 2022-08-26 | 219 | 5.93 | 0.5 | 0.51 | присутств. | присутств.
Т3-2-13 | 2022-08-26 | 219 | 5.96 | 0.54 | 0.5 | присутств. | присутств.
Т3-2-14 | 2022-08-26 | 219 | 5.99 | 0.55 | 0.52 | присутств. | присутств.
ЗАКЛЮЧЕНИЕ
Содержание контролируемых химических элементов в сварных соединениях соответствует требованиям ТУ 1272-040-38049948-2016.
Инженер-лаборант ИЛ, II уровень, удостоверение №НОАП-0035-4133 |  |  |  | ___________ | М.И. Никулин

## 20.00.000 пкв (1)
ООО «Алитер-Акси» |  |  | Санкт-Петербург, г. Колпино, Ижорский завод, д.43, лит.АЮ Испытательная лаборатория Свидетельство об аккредитации № ИЛ/ЛРИ-01323 Дата регистрации 26.04.2019г.
П Р О Т О К О Л № 135-1/2022с от 07 сентября 2022г.
по рентгенофлуоресцентному анализу сварных соединений
по договору: | 758/21 от 28.05.2021г., ООО КИНЕФ, Печь П-103 установки ЛЧ-35/11-1000.
Пакет конвекции верхний.
№ договора, наименование Заказчика и объекта
по чертежу: | П103-337619.20.00.000ТБ (П103-337619.20.00.000)
Изготовитель: |  |  | ООО "Алитер-Акси"
Место проведения контроля: |  |  | Санкт-Петербург, г. Колпино, Ижорский завод, д.43, лит.АЮ
Материал и типоразмер элементов: |  |  | 15Х5М-У+15Х5М-У; 15Х5М+15Х5М; L=478 мм, 453 мм, 209 мм, 219 мм.
Способ сварки: |  |  | РАД
Сварочные материалы: |  |  | Проволока EWC CrMo5.
Сведения об используемом оборудовании: |  |  | Портативный рентгенофлуоресцентный анализатор S1 TITAN, зав.№ 600N4114, свидетельство о поверке № 23577-П25/21 действительно до 14.11.2022г.
Рентгенофлуоресцентный анализ сварных соединений элементов проведен в соответствии с ГОСТ 28033-89 и руководством по эксплуатации оборудования S1 TITAN.
РЕЗУЛЬТАТЫ
№ сварного соединения | Дата контроля | Длина сварного соединения, мм | Содержание элементов, %
|  |  | Cr | Mo | Mn | Ti | Nb
1 | 2 | 3 | 4 | 5 | 6 | 7 | 8
П103-337619/20.00.000
С2-1-1 | 2022-08-18 | 478 | 5.62 | 0.52 | 0.51 | присутств. | присутств.
С2-1-2 | 2022-08-18 | 478 | 5.85 | 0.54 | 0.5 | присутств. | присутств.
С2-1-3 | 2022-08-18 | 478 | 5.56 | 0.54 | 0.52 | присутств. | присутств.
С2-1-4 | 2022-08-18 | 478 | 5.9 | 0.5 | 0.53 | присутств. | присутств.
С2-1-5 | 2022-08-18 | 478 | 5.87 | 0.55 | 0.52 | присутств. | присутств.
С2-1-6 | 2022-08-18 | 478 | 5.59 | 0.53 | 0.52 | присутств. | присутств.
С2-1-7 | 2022-08-18 | 478 | 5.61 | 0.5 | 0.53 | присутств. | присутств.
С2-1-8 | 2022-08-18 | 478 | 5.94 | 0.52 | 0.53 | присутств. | присутств.
С2-1-9 | 2022-08-18 | 478 | 5.52 | 0.53 | 0.52 | присутств. | присутств.
С2-1-10 | 2022-08-18 | 478 | 5.69 | 0.51 | 0.5 | присутств. | присутств.
С2-1-11 | 2022-08-18 | 478 | 5.54 | 0.5 | 0.52 | присутств. | присутств.
С2-1-12 | 2022-08-18 | 478 | 5.91 | 0.53 | 0.51 | присутств. | присутств.
Т2-1-1 | 2022-09-07 | 453 | 5.77 | 0.52 | 0.52 | присутств. | присутств.
Т2-1-2 | 2022-09-07 | 453 | 5.57 | 0.55 | 0.51 | присутств. | присутств.
Т2-1-3 | 2022-09-07 | 453 | 5.82 | 0.55 | 0.53 | присутств. | присутств.
Т2-1-4 | 2022-09-07 | 453 | 5.68 | 0.53 | 0.51 | присутств. | присутств.
Т2-1-5 | 2022-09-07 | 209 | 5.88 | 0.54 | 0.5 | присутств. | присутств.
Т2-1-6 | 2022-09-07 | 209 | 5.52 | 0.53 | 0.51 | присутств. | присутств.
Т2-1-7 | 2022-09-07 | 219 | 5.79 | 0.53 | 0.51 | присутств. | присутств.
Т2-1-8 | 2022-09-07 | 219 | 5.89 | 0.55 | 0.51 | присутств. | присутств.
Т2-1-9 | 2022-09-07 | 219 | 5.71 | 0.5 | 0.5 | присутств. | присутств.
Т2-1-10 | 2022-09-07 | 219 | 5.77 | 0.55 | 0.51 | присутств. | присутств.
Т2-1-11 | 2022-09-07 | 219 | 5.59 | 0.51 | 0.5 | присутств. | присутств.
Т2-1-12 | 2022-09-07 | 219 | 5.58 | 0.54 | 0.53 | присутств. | присутств.
Т2-1-13 | 2022-09-07 | 219 | 5.75 | 0.53 | 0.53 | присутств. | присутств.
Т2-1-14 | 2022-09-07 | 219 | 5.58 | 0.55 | 0.52 | присутств. | присутств.
ЗАКЛЮЧЕНИЕ
Содержание контролируемых химических элементов в сварных соединениях соответствует требованиям ТУ 1272-040-38049948-2016.
Инженер-лаборант ИЛ, II уровень, удостоверение №НОАП-0035-4133 |  |  |  | ___________ | М.И. Никулин

## 20.00.000 пкв (2)
ООО «Алитер-Акси» |  |  | Санкт-Петербург, г. Колпино, Ижорский завод, д.43, лит.АЮ Испытательная лаборатория Свидетельство об аккредитации № ИЛ/ЛРИ-01323 Дата регистрации 26.04.2019г.
П Р О Т О К О Л № 135-2/2022с от 14 сентября 2022г.
по рентгенофлуоресцентному анализу сварных соединений
по договору: | 758/21 от 28.05.2021г., ООО КИНЕФ, Печь П-103 установки ЛЧ-35/11-1000.
Пакет конвекции верхний.
№ договора, наименование Заказчика и объекта
по чертежу: | П103-337619.20.00.000ТБ (П103-337619.20.00.000-01)
Изготовитель: |  |  | ООО "Алитер-Акси"
Место проведения контроля: |  |  | Санкт-Петербург, г. Колпино, Ижорский завод, д.43, лит.АЮ
Материал и типоразмер элементов: |  |  | 15Х5М-У+15Х5М-У; 15Х5М+15Х5М; L=478 мм, 453 мм, 209 мм, 219 мм.
Способ сварки: |  |  | РАД
Сварочные материалы: |  |  | Проволока EWC CrMo5.
Сведения об используемом оборудовании: |  |  | Портативный рентгенофлуоресцентный анализатор S1 TITAN, зав.№ 600N4114, свидетельство о поверке № 23577-П25/21 действительно до 14.11.2022г.
Рентгенофлуоресцентный анализ сварных соединений элементов проведен в соответствии с ГОСТ 28033-89 и руководством по эксплуатации оборудования S1 TITAN.
РЕЗУЛЬТАТЫ
№ сварного соединения | Дата контроля | Длина сварного соединения, мм | Содержание элементов, %
|  |  | Cr | Mo | Mn | Ti | Nb
1 | 2 | 3 | 4 | 5 | 6 | 7 | 8
П103-337619.20.00.000-01
С2-2-1 | 2022-08-26 | 478 | 5.57 | 0.5 | 0.53 | присутств. | присутств.
С2-2-2 | 2022-08-26 | 478 | 5.86 | 0.51 | 0.51 | присутств. | присутств.
С2-2-3 | 2022-08-26 | 478 | 5.7 | 0.53 | 0.53 | присутств. | присутств.
С2-2-4 | 2022-08-26 | 478 | 5.73 | 0.52 | 0.52 | присутств. | присутств.
С2-2-5 | 2022-08-26 | 478 | 5.84 | 0.52 | 0.53 | присутств. | присутств.
С2-2-6 | 2022-08-26 | 478 | 5.94 | 0.53 | 0.5 | присутств. | присутств.
С2-2-7 | 2022-08-26 | 478 | 5.82 | 0.53 | 0.51 | присутств. | присутств.
С2-2-8 | 2022-08-26 | 478 | 5.74 | 0.52 | 0.5 | присутств. | присутств.
С2-2-9 | 2022-08-26 | 478 | 5.7 | 0.55 | 0.5 | присутств. | присутств.
С2-2-10 | 2022-08-26 | 478 | 5.54 | 0.52 | 0.51 | присутств. | присутств.
С2-2-11 | 2022-08-26 | 478 | 5.58 | 0.55 | 0.5 | присутств. | присутств.
С2-2-12 | 2022-08-26 | 478 | 5.99 | 0.51 | 0.51 | присутств. | присутств.
Т2-2-1 | 2022-09-14 | 453 | 5.97 | 0.54 | 0.51 | присутств. | присутств.
Т2-2-2 | 2022-09-14 | 453 | 5.79 | 0.5 | 0.53 | присутств. | присутств.
Т2-2-3 | 2022-09-14 | 453 | 5.75 | 0.54 | 0.52 | присутств. | присутств.
Т2-2-4 | 2022-09-14 | 453 | 5.93 | 0.52 | 0.5 | присутств. | присутств.
Т2-2-5 | 2022-09-14 | 209 | 5.75 | 0.55 | 0.5 | присутств. | присутств.
Т2-2-6 | 2022-09-14 | 209 | 5.98 | 0.55 | 0.51 | присутств. | присутств.
Т2-2-7 | 2022-09-14 | 219 | 5.9 | 0.5 | 0.5 | присутств. | присутств.
Т2-2-8 | 2022-09-14 | 219 | 5.88 | 0.53 | 0.5 | присутств. | присутств.
Т2-2-9 | 2022-09-14 | 219 | 5.7 | 0.54 | 0.51 | присутств. | присутств.
Т2-2-10 | 2022-09-14 | 219 | 5.71 | 0.55 | 0.53 | присутств. | присутств.
Т2-2-11 | 2022-09-14 | 219 | 5.86 | 0.55 | 0.5 | присутств. | присутств.
Т2-2-12 | 2022-09-14 | 219 | 5.82 | 0.5 | 0.5 | присутств. | присутств.
Т2-2-13 | 2022-09-14 | 219 | 5.6 | 0.51 | 0.5 | присутств. | присутств.
Т2-2-14 | 2022-09-14 | 219 | 5.72 | 0.51 | 0.5 | присутств. | присутств.
ЗАКЛЮЧЕНИЕ
Содержание контролируемых химических элементов в сварных соединениях соответствует требованиям ТУ 1272-040-38049948-2016.
Инженер-лаборант ИЛ, II уровень, удостоверение №НОАП-0035-4133 |  |  |  | ___________ | М.И. Никулин

## 20.20..01.000 кол входа
ООО «Алитер-Акси» |  |  | Санкт-Петербург, г. Колпино, Ижорский завод, д.43, лит.АЮ Испытательная лаборатория Свидетельство об аккредитации № ИЛ/ЛРИ-01323 Дата регистрации 26.04.2019г.
П Р О Т О К О Л № 130-1/2022с от 15 августа 2022г.
по рентгенофлуоресцентному анализу сварных соединений
по договору: | 758/21 от 28.05.2021г., ООО КИНЕФ, Печь П-103 установки ЛЧ-35/11-1000.
Коллектор входа, 1 изделие.
№ договора, наименование Заказчика и объекта
по чертежу: | П103-337619/20.20.01.000ТБ (П103-337619/20.20.01.000)
Изготовитель: |  |  | ООО "Алитер-Акси"
Место проведения контроля: |  |  | Санкт-Петербург, г. Колпино, Ижорский завод, д.43, лит.АЮ
Материал и типоразмер элементов: |  |  | 15Х5М-У+15Х5М-У; L=1338 мм, 540 мм, 921 мм, 1410 мм, 1729 мм, 1083 мм.
Способ сварки: |  |  | РАД
Сварочные материалы: |  |  | Проволока EWC CrMo5.
Сведения об используемом оборудовании: |  |  | Портативный рентгенофлуоресцентный анализатор S1 TITAN, зав.№ 600N4114, свидетельство о поверке № 23577-П25/21 действительно до 14.11.2022г.
Рентгенофлуоресцентный анализ сварных соединений элементов проведен в соответствии с ГОСТ 28033-89 и руководством по эксплуатации оборудования S1 TITAN.
РЕЗУЛЬТАТЫ
№ сварного соединения | Дата контроля | Длина сварного соединения, мм | Содержание элементов, %
|  |  | Cr | Mo | Mn | Ti | Nb
1 | 2 | 3 | 4 | 5 | 6 | 7 | 8
П103-337619/20.20.01.000, изделие 1
С22-1-1 | 2022-08-15 | 1338 | 5.76 | 0.55 | 0.52 | присутств. | присутств.
У22-1-1 | 2022-08-15 | 540 | 5.92 | 0.52 | 0.53 | присутств. | присутств.
У22-1-2 | 2022-08-15 | 540 | 5.66 | 0.53 | 0.52 | присутств. | присутств.
У22-1-3 | 2022-08-15 | 540 | 5.9 | 0.5 | 0.51 | присутств. | присутств.
У22-1-4 | 2022-08-15 | 540 | 5.65 | 0.52 | 0.52 | присутств. | присутств.
У22-1-5 | 2022-08-15 | 540 | 5.64 | 0.53 | 0.51 | присутств. | присутств.
У22-1-6 | 2022-08-15 | 540 | 5.9 | 0.55 | 0.51 | присутств. | присутств.
У22-1-7 | 2022-08-15 | 540 | 5.5 | 0.51 | 0.5 | присутств. | присутств.
У22-1-8 | 2022-08-15 | 540 | 5.54 | 0.51 | 0.53 | присутств. | присутств.
У22-1-9 | 2022-08-15 | 540 | 5.74 | 0.54 | 0.51 | присутств. | присутств.
У22-1-10 | 2022-08-15 | 540 | 5.56 | 0.5 | 0.53 | присутств. | присутств.
У22-1-11 | 2022-08-15 | 540 | 5.82 | 0.51 | 0.52 | присутств. | присутств.
У22-1-12 | 2022-08-15 | 540 | 5.75 | 0.51 | 0.51 | присутств. | присутств.
У22-1-13 | 2022-08-15 | 921 | 5.72 | 0.55 | 0.51 | присутств. | присутств.
Н22-1-1 | 2022-08-15 | 1410 | 5.74 | 0.54 | 0.51 | присутств. | присутств.
Н22-1-2 | 2022-08-15 | 1410 | 5.77 | 0.51 | 0.5 | присутств. | присутств.
Н22-1-3 | 2022-08-15 | 1729 | 5.75 | 0.53 | 0.5 | присутств. | присутств.
N22-1-1 | 2022-08-10 | 1083 | 5.59 | 0.5 | 0.52 | присутств. | присутств.
N22-1-2 | 2022-08-15 | 1083 | 5.55 | 0.51 | 0.5 | присутств. | присутств.
ЗАКЛЮЧЕНИЕ
Содержание контролируемых химических элементов в сварных соединениях соответствует требованиям ТУ 1272-040-38049948-2016.
Инженер-лаборант ИЛ, II уровень, удостоверение №НОАП-0035-4133 |  |  |  | ___________ | М.И. Никулин

## 20.20..01.000 кол входа (2)
ООО «Алитер-Акси» |  |  | Санкт-Петербург, г. Колпино, Ижорский завод, д.43, лит.АЮ Испытательная лаборатория Свидетельство об аккредитации № ИЛ/ЛРИ-01323 Дата регистрации 26.04.2019г.
П Р О Т О К О Л № 130-2/2022с от 22 августа 2022г.
по рентгенофлуоресцентному анализу сварных соединений
по договору: | 758/21 от 28.05.2021г., ООО КИНЕФ, Печь П-103 установки ЛЧ-35/11-1000.
Коллектор входа, 2 изделие.
№ договора, наименование Заказчика и объекта
по чертежу: | П103-337619/20.20.01.000ТБ (П103-337619/20.20.01.000)
Изготовитель: |  |  | ООО "Алитер-Акси"
Место проведения контроля: |  |  | Санкт-Петербург, г. Колпино, Ижорский завод, д.43, лит.АЮ
Материал и типоразмер элементов: |  |  | 15Х5М-У+15Х5М-У; L=1338 мм, 540 мм, 921 мм, 1410 мм, 1729 мм, 1083 мм.
Способ сварки: |  |  | РАД
Сварочные материалы: |  |  | Проволока EWC CrMo5.
Сведения об используемом оборудовании: |  |  | Портативный рентгенофлуоресцентный анализатор S1 TITAN, зав.№ 600N4114, свидетельство о поверке № 23577-П25/21 действительно до 14.11.2022г.
Рентгенофлуоресцентный анализ сварных соединений элементов проведен в соответствии с ГОСТ 28033-89 и руководством по эксплуатации оборудования S1 TITAN.
РЕЗУЛЬТАТЫ
№ сварного соединения | Дата контроля | Длина сварного соединения, мм | Содержание элементов, %
|  |  | Cr | Mo | Mn | Ti | Nb
1 | 2 | 3 | 4 | 5 | 6 | 7 | 8
П103-337619/20.20.01.000, изделие 2
С22-2-1 | 2022-08-22 | 1338 | 5.98 | 0.52 | 0.53 | присутств. | присутств.
У22-2-1 | 2022-08-22 | 540 | 5.72 | 0.5 | 0.5 | присутств. | присутств.
У22-2-2 | 2022-08-22 | 540 | 5.78 | 0.53 | 0.53 | присутств. | присутств.
У22-2-3 | 2022-08-22 | 540 | 5.65 | 0.54 | 0.53 | присутств. | присутств.
У22-2-4 | 2022-08-22 | 540 | 5.85 | 0.52 | 0.53 | присутств. | присутств.
У22-2-5 | 2022-08-22 | 540 | 5.99 | 0.54 | 0.53 | присутств. | присутств.
У22-2-6 | 2022-08-22 | 540 | 5.52 | 0.54 | 0.5 | присутств. | присутств.
У22-2-7 | 2022-08-22 | 540 | 5.51 | 0.52 | 0.5 | присутств. | присутств.
У22-2-8 | 2022-08-22 | 540 | 5.5 | 0.53 | 0.5 | присутств. | присутств.
У22-2-9 | 2022-08-22 | 540 | 5.67 | 0.55 | 0.53 | присутств. | присутств.
У22-2-10 | 2022-08-22 | 540 | 5.82 | 0.55 | 0.5 | присутств. | присутств.
У22-2-11 | 2022-08-22 | 540 | 5.65 | 0.54 | 0.51 | присутств. | присутств.
У22-2-12 | 2022-08-22 | 540 | 5.98 | 0.55 | 0.5 | присутств. | присутств.
У22-2-13 | 2022-08-22 | 921 | 5.56 | 0.54 | 0.5 | присутств. | присутств.
Н22-2-1 | 2022-08-22 | 1410 | 5.86 | 0.55 | 0.5 | присутств. | присутств.
Н22-2-2 | 2022-08-22 | 1410 | 5.61 | 0.51 | 0.53 | присутств. | присутств.
Н22-2-3 | 2022-08-22 | 1729 | 5.63 | 0.53 | 0.51 | присутств. | присутств.
N22-2-1 | 2022-08-22 | 1083 | 5.75 | 0.52 | 0.51 | присутств. | присутств.
N22-2-2 | 2022-08-22 | 1083 | 5.7 | 0.5 | 0.52 | присутств. | присутств.
ЗАКЛЮЧЕНИЕ
Содержание контролируемых химических элементов в сварных соединениях соответствует требованиям ТУ 1272-040-38049948-2016.
Инженер-лаборант ИЛ, II уровень, удостоверение №НОАП-0035-4133 |  |  |  | ___________ | М.И. Никулин

## 22.20.01.100 опора
ООО «Алитер-Акси» |  |  | Санкт-Петербург, г. Колпино, Ижорский завод, д.43, лит.АЮ Испытательная лаборатория Свидетельство об аккредитации № ИЛ/ЛРИ-01323 Дата регистрации 26.04.2019г.
П Р О Т О К О Л № 129/2022с от 05 августа 2022г.
по рентгенофлуоресцентному анализу сварных соединений
по договору: | 758/21 от 28.05.2021г., ООО КИНЕФ, Печь П-103 установки ЛЧ-35/11-1000.
Опора, 8 изделий.
№ договора, наименование Заказчика и объекта
по чертежу: | П103-337619/22.20.01.100ТБ (П103-337619/22.20.01.100)
Изготовитель: |  |  | ООО "Алитер-Акси"
Место проведения контроля: |  |  | Санкт-Петербург, г. Колпино, Ижорский завод, д.43, лит.АЮ
Материал и типоразмер элементов: |  |  | 15Х5М+15Х5М; L=300 мм, 67 мм, 189 мм.
Способ сварки: |  |  | РАД
Сварочные материалы: |  |  | Проволока EWC CrMo5.
Сведения об используемом оборудовании: |  |  | Портативный рентгенофлуоресцентный анализатор S1 TITAN, зав.№ 600N4114, свидетельство о поверке № 23577-П25/21 действительно до 14.11.2022г.
Рентгенофлуоресцентный анализ сварных соединений элементов проведен в соответствии с ГОСТ 28033-89 и руководством по эксплуатации оборудования S1 TITAN.
РЕЗУЛЬТАТЫ
№ сварного соединения | Дата контроля | Длина сварного соединения, мм | Содержание элементов, %
|  |  | Cr | Mo | Mn | Ti | Nb
1 | 2 | 3 | 4 | 5 | 6 | 7 | 8
П103-337619/22.20.01.100, изделие 1
Т21-1-1 | 2022-08-05 | 300 | 5.9 | 0.55 | 0.52 | присутств. | присутств.
Т21-1-2 | 2022-08-05 | 300 | 5.99 | 0.52 | 0.52 | присутств. | присутств.
Т21-1-3 | 2022-08-05 | 67 | 5.58 | 0.52 | 0.5 | присутств. | присутств.
Т21-1-4 | 2022-08-05 | 67 | 5.86 | 0.54 | 0.52 | присутств. | присутств.
Т21-1-5 | 2022-08-05 | 189 | 5.93 | 0.54 | 0.51 | присутств. | присутств.
П103-337619/22.20.01.100, изделие 2
Т21-2-1 | 2022-08-05 | 300 | 5.85 | 0.51 | 0.51 | присутств. | присутств.
Т21-2-2 | 2022-08-05 | 300 | 5.8 | 0.51 | 0.51 | присутств. | присутств.
Т21-2-3 | 2022-08-05 | 67 | 5.61 | 0.52 | 0.53 | присутств. | присутств.
Т21-2-4 | 2022-08-05 | 67 | 5.89 | 0.51 | 0.5 | присутств. | присутств.
Т21-2-5 | 2022-08-05 | 189 | 6 | 0.5 | 0.5 | присутств. | присутств.
П103-337619/22.20.01.100, изделие 3
Т21-3-1 | 2022-08-05 | 300 | 5.74 | 0.52 | 0.5 | присутств. | присутств.
Т21-3-2 | 2022-08-05 | 300 | 5.97 | 0.51 | 0.5 | присутств. | присутств.
Т21-3-3 | 2022-08-05 | 67 | 5.63 | 0.51 | 0.53 | присутств. | присутств.
Т21-3-4 | 2022-08-05 | 67 | 5.67 | 0.51 | 0.53 | присутств. | присутств.
Т21-3-5 | 2022-08-05 | 189 | 5.82 | 0.5 | 0.51 | присутств. | присутств.
П103-337619/22.20.01.100, изделие 4
Т21-4-1 | 2022-08-05 | 300 | 5.88 | 0.55 | 0.51 | присутств. | присутств.
Т21-4-2 | 2022-08-05 | 300 | 5.98 | 0.54 | 0.52 | присутств. | присутств.
Т21-4-3 | 2022-08-05 | 67 | 5.86 | 0.51 | 0.53 | присутств. | присутств.
Т21-4-4 | 2022-08-05 | 67 | 5.57 | 0.53 | 0.52 | присутств. | присутств.
Т21-4-5 | 2022-08-05 | 189 | 5.77 | 0.55 | 0.53 | присутств. | присутств.
П103-337619/22.20.01.100, изделие 5
Т21-5-1 | 2022-08-05 | 300 | 5.53 | 0.54 | 0.51 | присутств. | присутств.
Т21-5-2 | 2022-08-05 | 300 | 5.57 | 0.52 | 0.52 | присутств. | присутств.
Т21-5-3 | 2022-08-05 | 67 | 5.72 | 0.51 | 0.51 | присутств. | присутств.
Т21-5-4 | 2022-08-05 | 67 | 5.8 | 0.54 | 0.5 | присутств. | присутств.
Т21-5-5 | 2022-08-05 | 189 | 5.8 | 0.51 | 0.52 | присутств. | присутств.
П103-337619/22.20.01.100, изделие 6
Т21-6-1 | 2022-08-05 | 300 | 5.85 | 0.55 | 0.51 | присутств. | присутств.
Т21-6-2 | 2022-08-05 | 300 | 5.76 | 0.5 | 0.51 | присутств. | присутств.
Т21-6-3 | 2022-08-05 | 67 | 5.7 | 0.5 | 0.5 | присутств. | присутств.
Т21-6-4 | 2022-08-05 | 67 | 5.69 | 0.52 | 0.52 | присутств. | присутств.
Т21-6-5 | 2022-08-05 | 189 | 5.84 | 0.5 | 0.53 | присутств. | присутств.
П103-337619/22.20.01.100, изделие 7
Т21-7-1 | 2022-08-05 | 300 | 5.76 | 0.5 | 0.53 | присутств. | присутств.
№ сварного соединения | Дата контроля | Длина сварного соединения, мм | Содержание элементов, %
|  |  | Cr | Mo | Mn | Ti | Nb
1 | 2 | 3 | 4 | 5 | 6 | 7 | 8
Т21-7-2 | 2022-08-05 | 300 | 5.87 | 0.5 | 0.53 | присутств. | присутств.
Т21-7-3 | 2022-08-05 | 67 | 5.96 | 0.53 | 0.51 | присутств. | присутств.
Т21-7-4 | 2022-08-05 | 67 | 5.95 | 0.5 | 0.5 | присутств. | присутств.
Т21-7-5 | 2022-08-05 | 189 | 5.66 | 0.5 | 0.53 | присутств. | присутств.
П103-337619/22.20.01.100, изделие 8
Т21-8-1 | 2022-08-05 | 300 | 5.54 | 0.5 | 0.52 | присутств. | присутств.
Т21-8-2 | 2022-08-05 | 300 | 5.95 | 0.52 | 0.53 | присутств. | присутств.
Т21-8-3 | 2022-08-05 | 67 | 5.7 | 0.52 | 0.53 | присутств. | присутств.
Т21-8-4 | 2022-08-05 | 67 | 5.93 | 0.53 | 0.52 | присутств. | присутств.
Т21-8-5 | 2022-08-05 | 189 | 5.93 | 0.52 | 0.5 | присутств. | присутств.
ЗАКЛЮЧЕНИЕ
Содержание контролируемых химических элементов в сварных соединениях соответствует требованиям ТУ 1272-040-38049948-2016.
Инженер-лаборант ИЛ, II уровень, удостоверение №НОАП-0035-4133 |  |  |  | ___________ | М.И. Никулин

## 50.01.000 коллек вх 2 ст
ООО «Алитер-Акси» |  |  | Санкт-Петербург, г. Колпино, Ижорский завод, д.43, лит.АЮ Испытательная лаборатория Свидетельство об аккредитации № ИЛ/ЛРИ-01323 Дата регистрации 26.04.2019г.
П Р О Т О К О Л № 136/2022с от 15 сентября 2022г.
по рентгенофлуоресцентному анализу сварных соединений
по договору: | 758/21 от 28.05.2021г., ООО КИНЕФ, Печь П-103 установки ЛЧ-35/11-1000.
Коллектор входа II ступени.
№ договора, наименование Заказчика и объекта
по чертежу: | П103-337619.50.01.000ТБ (П103-337619.50.01.000)
Изготовитель: |  |  | ООО "Алитер-Акси"
Место проведения контроля: |  |  | Санкт-Петербург, г. Колпино, Ижорский завод, д.43, лит.АЮ
Материал и типоразмер элементов: |  |  | 15Х5М У+15Х5М У; L=1338 мм, 1978 мм, 1021 мм, 1400 мм, 1387 мм, 2200 мм.
Способ сварки: |  |  | РАД
Сварочные материалы: |  |  | Проволока EWC CrMo5.
Сведения об используемом оборудовании: |  |  | Портативный рентгенофлуоресцентный анализатор S1 TITAN, зав.№ 600N4114, свидетельство о поверке № 23577-П25/21 действительно до 14.11.2022г.
Рентгенофлуоресцентный анализ сварных соединений элементов проведен в соответствии с ГОСТ 28033-89 и руководством по эксплуатации оборудования S1 TITAN.
РЕЗУЛЬТАТЫ
№ сварного соединения | Дата контроля | Длина сварного соединения, мм | Содержание элементов, %
|  |  | Cr | Mo | Mn | Ti | Nb
1 | 2 | 3 | 4 | 5 | 6 | 7 | 8
С5-1 | 2022-09-15 | 1338 | 5.78 | 0.53 | 0.51 | присутств. | присутств.
С5-2 | 2022-09-15 | 1338 | 5.63 | 0.54 | 0.52 | присутств. | присутств.
С5-3 | 2022-09-15 | 1338 | 5.54 | 0.5 | 0.5 | присутств. | присутств.
С5-4 | 2022-09-15 | 1338 | 5.6 | 0.54 | 0.5 | присутств. | присутств.
С5-5 | 2022-09-15 | 1338 | 5.68 | 0.5 | 0.5 | присутств. | присутств.
С5-6 | 2022-09-15 | 1338 | 5.84 | 0.53 | 0.51 | присутств. | присутств.
С5-7 | 2022-09-15 | 1978 | 5.61 | 0.51 | 0.51 | присутств. | присутств.
С5-8 | 2022-09-15 | 1978 | 5.84 | 0.5 | 0.5 | присутств. | присутств.
Т5-1 | 2022-09-15 | 1021 | 5.87 | 0.51 | 0.52 | присутств. | присутств.
Т5-2 | 2022-09-15 | 1021 | 5.7 | 0.54 | 0.52 | присутств. | присутств.
Н5-1 | 2022-09-15 | 1400 | 5.56 | 0.54 | 0.53 | присутств. | присутств.
Н5-2 | 2022-09-15 | 1400 | 5.81 | 0.53 | 0.53 | присутств. | присутств.
У5-1 | 2022-09-15 | 1387 | 5.75 | 0.5 | 0.5 | присутств. | присутств.
У5-2 | 2022-09-15 | 1387 | 5.91 | 0.51 | 0.51 | присутств. | присутств.
N5-1 | 2022-09-15 | 2200 | 5.83 | 0.5 | 0.52 | присутств. | присутств.
ЗАКЛЮЧЕНИЕ
Содержание контролируемых химических элементов в сварных соединениях соответствует требованиям ТУ 1272-040-38049948-2016.
Инженер-лаборант ИЛ, II уровень, удостоверение №НОАП-0035-4133 |  |  |  | ___________ | М.И. Никулин

## 22.50.01.100 опора
ООО «Алитер-Акси» |  |  | Санкт-Петербург, г. Колпино, Ижорский завод, д.43, лит.АЮ Испытательная лаборатория Свидетельство об аккредитации № ИЛ/ЛРИ-01323 Дата регистрации 26.04.2019г.
П Р О Т О К О Л № 139/2022с от 15 cентября 2022г.
по рентгенофлуоресцентному анализу сварных соединений
по договору: | 758/21 от 28.05.2021г., ООО КИНЕФ, Печь П-103 установки ЛЧ-35/11-1000.
Опора, 4 изделия.
№ договора, наименование Заказчика и объекта
по чертежу: | П103-337619/22.50.01.100ТБ (П103-337619/22.50.01.100)
Изготовитель: |  |  | ООО "Алитер-Акси"
Место проведения контроля: |  |  | Санкт-Петербург, г. Колпино, Ижорский завод, д.43, лит.АЮ
Материал и типоразмер элементов: |  |  | 15Х5М+15Х5М; L=167 мм, 190 мм, 210 мм, 452 мм, 218 мм, 300 мм.
Способ сварки: |  |  | РАД
Сварочные материалы: |  |  | Проволока EWC CrMo5.
Сведения об используемом оборудовании: |  |  | Портативный рентгенофлуоресцентный анализатор S1 TITAN, зав.№ 600N4114, свидетельство о поверке № 23577-П25/21 действительно до 14.11.2022г.
Рентгенофлуоресцентный анализ сварных соединений элементов проведен в соответствии с ГОСТ 28033-89 и руководством по эксплуатации оборудования S1 TITAN.
РЕЗУЛЬТАТЫ
№ сварного соединения | Дата контроля | Длина сварного соединения, мм | Содержание элементов, %
|  |  | Cr | Mo | Mn | Ti | Nb
1 | 2 | 3 | 4 | 5 | 6 | 7 | 8
П103-337619/20.50.01.100, изделие 1
Т51-1-1 | 2022-07-20 | 167 | 5.8 | 0.5 | 0.51 | присутств. | присутств.
Т51-1-2 | 2022-07-20 | 167 | 5.68 | 0.5 | 0.51 | присутств. | присутств.
Т51-1-3 | 2022-07-20 | 190 | 5.77 | 0.53 | 0.51 | присутств. | присутств.
Т51-1-4 | 2022-09-14 | 210 | 5.51 | 0.5 | 0.52 | присутств. | присутств.
Т51-1-5 | 2022-09-14 | 452 | 5.77 | 0.53 | 0.53 | присутств. | присутств.
Т51-1-6 | 2022-09-14 | 452 | 5.81 | 0.5 | 0.51 | присутств. | присутств.
Т51-1-7 | 2022-09-14 | 218 | 5.51 | 0.5 | 0.52 | присутств. | присутств.
Т51-1-8 | 2022-09-14 | 218 | 5.74 | 0.53 | 0.5 | присутств. | присутств.
Т51-1-9 | 2022-09-14 | 218 | 5.52 | 0.54 | 0.53 | присутств. | присутств.
Т51-1-10 | 2022-09-14 | 218 | 5.56 | 0.53 | 0.52 | присутств. | присутств.
Т51-1-11 | 2022-07-20 | 300 | 5.87 | 0.52 | 0.53 | присутств. | присутств.
Т51-1-12 | 2022-07-20 | 300 | 5.79 | 0.55 | 0.52 | присутств. | присутств.
П103-337619/20.50.01.100, изделие 2
Т51-2-1 | 2022-07-20 | 167 | 5.95 | 0.51 | 0.52 | присутств. | присутств.
Т51-2-2 | 2022-07-20 | 167 | 5.94 | 0.5 | 0.5 | присутств. | присутств.
Т51-2-3 | 2022-07-20 | 190 | 5.68 | 0.51 | 0.5 | присутств. | присутств.
Т51-2-4 | 2022-09-14 | 210 | 5.85 | 0.54 | 0.53 | присутств. | присутств.
Т51-2-5 | 2022-09-14 | 452 | 5.53 | 0.55 | 0.5 | присутств. | присутств.
Т51-2-6 | 2022-09-14 | 452 | 5.55 | 0.51 | 0.53 | присутств. | присутств.
Т51-2-7 | 2022-09-14 | 218 | 5.65 | 0.55 | 0.52 | присутств. | присутств.
Т51-2-8 | 2022-09-14 | 218 | 5.73 | 0.55 | 0.52 | присутств. | присутств.
Т51-2-9 | 2022-09-14 | 218 | 5.97 | 0.55 | 0.5 | присутств. | присутств.
Т51-2-10 | 2022-09-14 | 218 | 5.83 | 0.55 | 0.5 | присутств. | присутств.
Т51-2-11 | 2022-07-20 | 300 | 5.53 | 0.53 | 0.5 | присутств. | присутств.
Т51-2-12 | 2022-07-20 | 300 | 5.77 | 0.55 | 0.52 | присутств. | присутств.
П103-337619/20.50.01.100, изделие 3
Т51-3-1 | 2022-07-20 | 167 | 5.88 | 0.51 | 0.53 | присутств. | присутств.
Т51-3-2 | 2022-07-20 | 167 | 5.58 | 0.54 | 0.51 | присутств. | присутств.
Т51-3-3 | 2022-07-20 | 190 | 5.57 | 0.51 | 0.5 | присутств. | присутств.
Т51-3-4 | 2022-09-15 | 210 | 5.78 | 0.5 | 0.52 | присутств. | присутств.
Т51-3-5 | 2022-09-15 | 452 | 5.57 | 0.55 | 0.52 | присутств. | присутств.
Т51-3-6 | 2022-09-15 | 452 | 5.56 | 0.52 | 0.51 | присутств. | присутств.
Т51-3-7 | 2022-09-15 | 218 | 5.94 | 0.51 | 0.5 | присутств. | присутств.
Т51-3-8 | 2022-09-15 | 218 | 5.53 | 0.53 | 0.52 | присутств. | присутств.
Т51-3-9 | 2022-09-15 | 218 | 5.98 | 0.55 | 0.5 | присутств. | присутств.
Т51-3-10 | 2022-09-15 | 218 | 5.52 | 0.52 | 0.51 | присутств. | присутств.
Т51-3-11 | 2022-07-20 | 300 | 5.73 | 0.54 | 0.53 | присутств. | присутств.
№ сварного соединения | Дата контроля | Длина сварного соединения, мм | Содержание элементов, %
|  |  | Cr | Mo | Mn | Ti | Nb
1 | 2 | 3 | 4 | 5 | 6 | 7 | 8
Т51-3-12 | 2022-07-20 | 300 | 5.55 | 0.51 | 0.5 | присутств. | присутств.
П103-337619/20.50.01.100, изделие 4
Т51-4-1 | 2022-07-20 | 167 | 5.83 | 0.5 | 0.51 | присутств. | присутств.
Т51-4-2 | 2022-07-20 | 167 | 5.73 | 0.53 | 0.53 | присутств. | присутств.
Т51-4-3 | 2022-07-20 | 190 | 5.54 | 0.52 | 0.52 | присутств. | присутств.
Т51-4-4 | 2022-09-15 | 210 | 5.95 | 0.54 | 0.52 | присутств. | присутств.
Т51-4-5 | 2022-09-15 | 452 | 5.82 | 0.5 | 0.5 | присутств. | присутств.
Т51-4-6 | 2022-09-15 | 452 | 5.79 | 0.5 | 0.51 | присутств. | присутств.
Т51-4-7 | 2022-09-15 | 218 | 5.64 | 0.55 | 0.53 | присутств. | присутств.
Т51-4-8 | 2022-09-15 | 218 | 5.85 | 0.55 | 0.52 | присутств. | присутств.
Т51-4-9 | 2022-09-15 | 218 | 5.82 | 0.53 | 0.53 | присутств. | присутств.
Т51-4-10 | 2022-09-15 | 218 | 5.72 | 0.52 | 0.53 | присутств. | присутств.
Т51-4-11 | 2022-07-20 | 300 | 5.5 | 0.51 | 0.53 | присутств. | присутств.
Т51-4-12 | 2022-07-20 | 300 | 5.63 | 0.5 | 0.52 | присутств. | присутств.
ЗАКЛЮЧЕНИЕ
Содержание контролируемых химических элементов в сварных соединениях соответствует требованиям ТУ 1272-040-38049948-2016.
Инженер-лаборант ИЛ, II уровень, удостоверение №НОАП-0035-4133 |  |  |  | ___________ | М.И. Никулин

## 60.01.000 коллек пром 2 ст
ООО «Алитер-Акси» |  |  | Санкт-Петербург, г. Колпино, Ижорский завод, д.43, лит.АЮ Испытательная лаборатория Свидетельство об аккредитации № ИЛ/ЛРИ-01323 Дата регистрации 26.04.2019г.
П Р О Т О К О Л № 137/2022с от 14 сентября 2022г.
по рентгенофлуоресцентному анализу сварных соединений
по договору: | 758/21 от 28.05.2021г., ООО КИНЕФ, Печь П-103 установки ЛЧ-35/11-1000.
Коллектор промежуточный II ступени.
№ договора, наименование Заказчика и объекта
по чертежу: | П103-337619.60.01.000ТБ (П103-337619.60.01.000)
Изготовитель: |  |  | ООО "Алитер-Акси"
Место проведения контроля: |  |  | Санкт-Петербург, г. Колпино, Ижорский завод, д.43, лит.АЮ
Материал и типоразмер элементов: |  |  | 15Х5М У+15Х5М У; L=1338 мм, 1978 мм, 179 мм, 1021 мм, 180 мм, 1400 мм, 1387 мм, 2200 мм.
Способ сварки: |  |  | РАД
Сварочные материалы: |  |  | Проволока EWC CrMo5.
Сведения об используемом оборудовании: |  |  | Портативный рентгенофлуоресцентный анализатор S1 TITAN, зав.№ 600N4114, свидетельство о поверке № 23577-П25/21 действительно до 14.11.2022г.
Рентгенофлуоресцентный анализ сварных соединений элементов проведен в соответствии с ГОСТ 28033-89 и руководством по эксплуатации оборудования S1 TITAN.
РЕЗУЛЬТАТЫ
№ сварного соединения | Дата контроля | Длина сварного соединения, мм | Содержание элементов, %
|  |  | Cr | Mo | Mn | Ti | Nb
1 | 2 | 3 | 4 | 5 | 6 | 7 | 8
С6-1 | 2022-09-14 | 1338 | 5.72 | 0.54 | 0.52 | присутств. | присутств.
С6-2 | 2022-09-14 | 1338 | 5.92 | 0.54 | 0.53 | присутств. | присутств.
С6-3 | 2022-09-14 | 1338 | 5.65 | 0.51 | 0.5 | присутств. | присутств.
С6-4 | 2022-09-14 | 1338 | 5.53 | 0.55 | 0.5 | присутств. | присутств.
С6-5 | 2022-09-14 | 1338 | 5.89 | 0.53 | 0.53 | присутств. | присутств.
С6-6 | 2022-09-14 | 1338 | 5.6 | 0.51 | 0.5 | присутств. | присутств.
С6-7 | 2022-09-14 | 1978 | 5.69 | 0.53 | 0.52 | присутств. | присутств.
С6-8 | 2022-09-14 | 1978 | 5.76 | 0.54 | 0.5 | присутств. | присутств.
С6-9 | 2022-09-14 | 179 | 5.55 | 0.52 | 0.51 | присутств. | присутств.
С6-10 | 2022-09-14 | 179 | 5.52 | 0.55 | 0.53 | присутств. | присутств.
Т6-1 | 2022-09-14 | 1021 | 5.86 | 0.55 | 0.51 | присутств. | присутств.
Т6-2 | 2022-09-14 | 1021 | 5.72 | 0.52 | 0.51 | присутств. | присутств.
Н6-1 | 2022-09-14 | 1400 | 5.7 | 0.5 | 0.51 | присутств. | присутств.
Н6-2 | 2022-09-14 | 1400 | 5.58 | 0.5 | 0.5 | присутств. | присутств.
У6-1 | 2022-09-14 | 180 | 5.52 | 0.52 | 0.52 | присутств. | присутств.
У6-2 | 2022-09-14 | 180 | 5.77 | 0.55 | 0.52 | присутств. | присутств.
У6-3 | 2022-09-14 | 1387 | 5.78 | 0.53 | 0.5 | присутств. | присутств.
У6-4 | 2022-09-14 | 1387 | 5.85 | 0.5 | 0.5 | присутств. | присутств.
N6-1 | 2022-09-14 | 2200 | 5.63 | 0.52 | 0.53 | присутств. | присутств.
ЗАКЛЮЧЕНИЕ
Содержание контролируемых химических элементов в сварных соединениях соответствует требованиям ТУ 1272-040-38049948-2016.
Инженер-лаборант ИЛ, II уровень, удостоверение №НОАП-0035-4133 |  |  |  | ___________ | М.И. Никулин

## 111 крышка
ООО «Алитер-Акси» |  |  | Санкт-Петербург, г. Колпино, Ижорский завод, д.43, лит.АЮ Испытательная лаборатория Свидетельство об аккредитации № ИЛ/ЛРИ-01323 Дата регистрации 26.04.2019г.
П Р О Т О К О Л № 138/2022с от 16 сентября 2022г.
по рентгенофлуоресцентному анализу сварных соединений
по договору: | 758/21 от 28.05.2021г., ООО КИНЕФ, Печь П-103 установки ЛЧ-35/11-1000.
Крышка, 6 изделий.
№ договора, наименование Заказчика и объекта
по чертежу: | П103-337619.111.00ТБ (П103-337619.111.00)
Изготовитель: |  |  | ООО "Алитер-Акси"
Место проведения контроля: |  |  | Санкт-Петербург, г. Колпино, Ижорский завод, д.43, лит.АЮ
Материал и типоразмер элементов: |  |  | 15Х5М-У+15Х5М; 15Х5М; L=63 мм, 272 мм, 560 мм, 82 мм, 85 мм.
Способ сварки: |  |  | РАД
Сварочные материалы: |  |  | Проволока EWC CrMo5.
Сведения об используемом оборудовании: |  |  | Портативный рентгенофлуоресцентный анализатор S1 TITAN, зав.№ 600N4114, свидетельство о поверке № 23577-П25/21 действительно до 14.11.2022г.
Рентгенофлуоресцентный анализ сварных соединений элементов проведен в соответствии с ГОСТ 28033-89 и руководством по эксплуатации оборудования S1 TITAN.
РЕЗУЛЬТАТЫ
№ сварного соединения | Дата контроля | Длина сварного соединения, мм | Содержание элементов, %
|  |  | Cr | Mo | Mn | Ti | Nb
1 | 2 | 3 | 4 | 5 | 6 | 7 | 8
П103-337619.111.00, изделие 1
Т11-1-1 | 2022-09-07 | 63 | 5.89 | 0.5 | 0.5 | присутств. | присутств.
Т11-1-2 | 2022-09-07 | 63 | 5.87 | 0.51 | 0.53 | присутств. | присутств.
Т11-1-3 | 2022-09-07 | 63 | 5.85 | 0.52 | 0.53 | присутств. | присутств.
Т11-1-4 | 2022-09-07 | 63 | 5.91 | 0.5 | 0.5 | присутств. | присутств.
Т11-1-5 | 2022-09-07 | 272 | 5.99 | 0.55 | 0.52 | присутств. | присутств.
Т11-1-6 | 2022-09-07 | 272 | 5.52 | 0.5 | 0.53 | присутств. | присутств.
Т11-1-7 | 2022-09-07 | 560 | 5.55 | 0.5 | 0.5 | присутств. | присутств.
N11-1-1 | 2022-09-07 | 82 | 5.7 | 0.5 | 0.5 | присутств. | присутств.
N11-1-2 | 2022-09-07 | 82 | 5.95 | 0.51 | 0.5 | присутств. | присутств.
N11-1-3 | 2022-09-07 | 85 | 5.87 | 0.51 | 0.52 | присутств. | присутств.
П103-337619.111.00, изделие 2
Т11-2-1 | 2022-09-07 | 63 | 5.92 | 0.55 | 0.5 | присутств. | присутств.
Т11-2-2 | 2022-09-07 | 63 | 5.5 | 0.53 | 0.52 | присутств. | присутств.
Т11-2-3 | 2022-09-07 | 63 | 5.66 | 0.54 | 0.51 | присутств. | присутств.
Т11-2-4 | 2022-09-07 | 63 | 5.51 | 0.5 | 0.51 | присутств. | присутств.
Т11-2-5 | 2022-09-07 | 272 | 5.6 | 0.53 | 0.5 | присутств. | присутств.
Т11-2-6 | 2022-09-07 | 272 | 5.84 | 0.52 | 0.5 | присутств. | присутств.
Т11-2-7 | 2022-09-07 | 560 | 5.78 | 0.53 | 0.52 | присутств. | присутств.
N11-2-1 | 2022-09-07 | 82 | 5.97 | 0.51 | 0.53 | присутств. | присутств.
N11-2-2 | 2022-09-07 | 82 | 5.85 | 0.53 | 0.52 | присутств. | присутств.
N11-2-3 | 2022-09-07 | 85 | 5.95 | 0.54 | 0.5 | присутств. | присутств.
П103-337619.111.00, изделие 3
Т11-3-1 | 2022-09-08 | 63 | 5.6 | 0.5 | 0.52 | присутств. | присутств.
Т11-3-2 | 2022-09-08 | 63 | 5.97 | 0.5 | 0.5 | присутств. | присутств.
Т11-3-3 | 2022-09-08 | 63 | 5.56 | 0.55 | 0.53 | присутств. | присутств.
Т11-3-4 | 2022-09-08 | 63 | 5.94 | 0.53 | 0.53 | присутств. | присутств.
Т11-3-5 | 2022-09-08 | 272 | 5.88 | 0.5 | 0.52 | присутств. | присутств.
Т11-3-6 | 2022-09-08 | 272 | 5.53 | 0.5 | 0.52 | присутств. | присутств.
Т11-3-7 | 2022-09-08 | 560 | 5.51 | 0.51 | 0.51 | присутств. | присутств.
N11-3-1 | 2022-09-08 | 82 | 5.88 | 0.54 | 0.5 | присутств. | присутств.
N11-3-2 | 2022-09-08 | 82 | 5.77 | 0.54 | 0.5 | присутств. | присутств.
N11-3-3 | 2022-09-08 | 85 | 5.77 | 0.53 | 0.53 | присутств. | присутств.
П103-337619.111.00, изделие 4
Т11-4-1 | 2022-09-08 | 63 | 5.51 | 0.54 | 0.53 | присутств. | присутств.
Т11-4-2 | 2022-09-08 | 63 | 5.67 | 0.5 | 0.52 | присутств. | присутств.
Т11-4-3 | 2022-09-08 | 63 | 5.68 | 0.53 | 0.53 | присутств. | присутств.
Т11-4-4 | 2022-09-08 | 63 | 5.51 | 0.5 | 0.5 | присутств. | присутств.
№ сварного соединения | Дата контроля | Длина сварного соединения, мм | Содержание элементов, %
|  |  | Cr | Mo | Mn | Ti | Nb
1 | 2 | 3 | 4 | 5 | 6 | 7 | 8
Т11-4-5 | 2022-09-08 | 272 | 5.58 | 0.52 | 0.51 | присутств. | присутств.
Т11-4-6 | 2022-09-08 | 272 | 5.7 | 0.55 | 0.51 | присутств. | присутств.
Т11-4-7 | 2022-09-08 | 560 | 5.95 | 0.5 | 0.5 | присутств. | присутств.
N11-4-1 | 2022-09-08 | 82 | 5.98 | 0.5 | 0.53 | присутств. | присутств.
N11-4-2 | 2022-09-08 | 82 | 5.97 | 0.54 | 0.53 | присутств. | присутств.
N11-4-3 | 2022-09-08 | 85 | 5.96 | 0.55 | 0.52 | присутств. | присутств.
П103-337619.111.00, изделие 5
Т11-5-1 | 2022-09-16 | 63 | 5.95 | 0.54 | 0.53 | присутств. | присутств.
Т11-5-2 | 2022-09-16 | 63 | 5.64 | 0.5 | 0.53 | присутств. | присутств.
Т11-5-3 | 2022-09-16 | 63 | 5.96 | 0.54 | 0.53 | присутств. | присутств.
Т11-5-4 | 2022-09-16 | 63 | 5.75 | 0.53 | 0.53 | присутств. | присутств.
Т11-5-5 | 2022-09-16 | 272 | 5.53 | 0.54 | 0.51 | присутств. | присутств.
Т11-5-6 | 2022-09-16 | 272 | 5.74 | 0.53 | 0.52 | присутств. | присутств.
Т11-5-7 | 2022-09-16 | 560 | 5.51 | 0.5 | 0.5 | присутств. | присутств.
N11-5-1 | 2022-09-16 | 82 | 5.58 | 0.53 | 0.53 | присутств. | присутств.
N11-5-2 | 2022-09-16 | 82 | 5.87 | 0.53 | 0.51 | присутств. | присутств.
N11-5-3 | 2022-09-16 | 85 | 5.6 | 0.52 | 0.51 | присутств. | присутств.
П103-337619.111.00, изделие 6
Т11-6-1 | 2022-09-16 | 63 | 5.83 | 0.54 | 0.5 | присутств. | присутств.
Т11-6-2 | 2022-09-16 | 63 | 5.74 | 0.5 | 0.5 | присутств. | присутств.
Т11-6-3 | 2022-09-16 | 63 | 5.52 | 0.54 | 0.53 | присутств. | присутств.
Т11-6-4 | 2022-09-16 | 63 | 5.72 | 0.52 | 0.53 | присутств. | присутств.
Т11-6-5 | 2022-09-16 | 272 | 5.66 | 0.52 | 0.51 | присутств. | присутств.
Т11-6-6 | 2022-09-16 | 272 | 5.59 | 0.5 | 0.53 | присутств. | присутств.
Т11-6-7 | 2022-09-16 | 560 | 5.71 | 0.52 | 0.52 | присутств. | присутств.
N11-6-1 | 2022-09-16 | 82 | 5.7 | 0.54 | 0.51 | присутств. | присутств.
N11-6-2 | 2022-09-16 | 82 | 5.89 | 0.5 | 0.51 | присутств. | присутств.
N11-6-3 | 2022-09-16 | 85 | 5.58 | 0.55 | 0.51 | присутств. | присутств.
ЗАКЛЮЧЕНИЕ
Содержание контролируемых химических элементов в сварных соединениях соответствует требованиям ТУ 1272-040-38049948-2016.
Инженер-лаборант ИЛ, II уровень, удостоверение №НОАП-0035-4133 |  |  |  | ___________ | М.И. Никулин

## перекидка
ООО «Алитер-Акси» |  |  | Санкт-Петербург, г. Колпино, Ижорский завод, д.43, лит.АЮ Испытательная лаборатория Свидетельство об аккредитации № ИЛ/ЛРИ-01323 Дата регистрации 26.04.2019г.
П Р О Т О К О Л № 147/2022с от 17 января 2023г.
по рентгенофлуоресцентному анализу сварных соединений
по договору: | 758/21 от 28.05.2021г., ООО КИНЕФ, Печь П-103 установки ЛЧ-35/11-1000.
Перекидка, 24 изделия.
№ договора, наименование Заказчика и объекта
по чертежу: | П103-337619.70.00.000СБ
Изготовитель: |  |  | ООО "Алитер-Акси"
Место проведения контроля: |  |  | Санкт-Петербург, г. Колпино, Ижорский завод, д.43, лит.АЮ
Материал и типоразмер элементов: |  |  | 15Х5М-У+15Х5М-У; L=478 мм.
Способ сварки: |  |  | РАД
Сварочные материалы: |  |  | Проволока EWC CrMo5.
Сведения об используемом оборудовании: |  |  | Портативный рентгенофлуоресцентный анализатор SciAps X Series, мод. Х-50, зав. № 03654, свидетельство о поверке № С-АКЗ/07-07-2022 действительно до 06.07.2023г.
Рентгенофлуоресцентный анализ сварных соединений элементов проведен в соответствии с ГОСТ 28033-89 и руководством по эксплуатации оборудования SciAps X-50.
РЕЗУЛЬТАТЫ
№ сварного соединения | Дата контроля | Длина сварного соединения, мм | Содержание элементов, %
|  |  | Cr | Mo | Mn | Ti | Nb
1 | 2 | 3 | 4 | 5 | 6 | 7 | 8
Х9 | 2023-01-17 | 478 | 5.76 | 0.5 | 0.51 | присутств. | присутств.
Х10 | 2023-01-17 | 478 | 5.78 | 0.52 | 0.52 | присутств. | присутств.
Х1 | 2023-01-17 | 478 | 5.81 | 0.53 | 0.52 | присутств. | присутств.
Х2 | 2023-01-17 | 478 | 5.57 | 0.53 | 0.53 | присутств. | присутств.
Х6 | 2023-01-17 | 478 | 5.66 | 0.54 | 0.53 | присутств. | присутств.
Х5 | 2023-01-17 | 478 | 5.73 | 0.55 | 0.52 | присутств. | присутств.
Х4 | 2023-01-17 | 478 | 5.57 | 0.51 | 0.53 | присутств. | присутств.
Х3 | 2023-01-17 | 478 | 5.92 | 0.53 | 0.51 | присутств. | присутств.
Х24 | 2023-01-17 | 478 | 5.73 | 0.55 | 0.5 | присутств. | присутств.
Х23 | 2023-01-17 | 478 | 5.78 | 0.54 | 0.51 | присутств. | присутств.
Х7 | 2023-01-17 | 478 | 5.94 | 0.52 | 0.5 | присутств. | присутств.
Х8 | 2023-01-17 | 478 | 5.53 | 0.5 | 0.51 | присутств. | присутств.
ЗАКЛЮЧЕНИЕ
Содержание контролируемых химических элементов в сварных соединениях соответствует требованиям ТУ 1272-040-38049948-2016.
Инженер-лаборант ИЛ, II уровень, удостоверение №НОАП-0035-4133 |  |  |  | ___________ | М.И. Никулин